## Master Datasheet
Material | Chemical / Full Name | Family | Print Difficulty | Heat Resistance | Moisture Sensitivity | Warping Risk | Impact/Toughness | Flexibility | Chemical Resistance | UV Resistance | Fatigue Resistance | Enclosure | Drybox | Hardened Nozzle | Nozzle Temp °C | Bed Temp °C | Cooling | Soluble | Typical Hardware | Best Uses | Avoid / Limitations | Drying / Storage | Strength | Stiffness | Impact Resistance | Layer Adhesion | Dimensional Stability | Abrasion Resistance | Elasticity | Water Resistance | UV / Weather | Heat Resistance Rating | Chemical Resistance Rating | Fatigue Resistance Rating | Flexibility Rating | Source Family | Notes | Data Confidence | Source Priority | Food Contact (FDA / EU 10/2011) | Medical / Biocompatibility (ISO 10993 / USP Class VI) | Flame Retardancy (UL94 Rating)
PLA | Polylactic Acid | Commodity thermoplastic | Easy | Low | Low | Low | Low | Very Low | Low | Low | Very Low | No | No | No | 190–220 °C | 50–60 °C (Polymaker: unheated bed capable down to 25 °C) | High | No | Brass/standard | Models; prototypes; decorative parts; general-purpose prints | Avoid sustained heat and high-impact structural use | 45–50 °C (4–6h) | 50–65 MPa (High Deviation: Polymaker PolyMax Tough drops to 28.1 MPa for 8x impact resistance) | High | Low | Medium | High | Low | Very Low | High | Low | Low | Low | Very Low | Very Low | Simplify3D; Prusa; UltiMaker | Standard commodity PLA. High deviation: Nano-toughened grades (e.g. PolyMax) trade tensile strength for high impact resistance. | High – general material class | Manufacturer TDS > Prusa/Simplify3D/UltiMaker > community profiles | Base resin compliant (depends on colorants/nozzle contamination) | Uncertified / Standard Commercial | UL94 HB (Standard) / UL94 V-0 (Requires specific FR additives, e.g., Polymaker PC-FR)
PLA+ / Pro | Modified PLA | Commodity thermoplastic (PLA Variant) | Easy | Low | Low | Low | Medium | Low | Low | Low | Low | No | No | No | 190–230 °C | 50–60 °C | High | No | Standard | Functional household parts; tougher prototypes | High-temperature parts; assume no universal PLA+ specification | 50 °C (4–6h) | 55–70 MPa (High Deviation: Polymaker PolyPro drops to 42 MPa) | High | Medium | Medium | High | Low | Low | High | Low | Low | Low | Low | Low | Manufacturer-specific | Modified PLA blends vary in toughness and heat deflection by manufacturer formulation. | Medium–High (Requires exact product grade TDS) | Manufacturer TDS (Polymaker/3DXTECH/Solvay/Bambu) > Filament2Print / ScienceDirect > Guide sources | Uncertified / Standard Commercial | Uncertified / Standard Commercial | Uncertified / Standard Commercial
PETG | Polyethylene Terephthalate Glycol | Commodity thermoplastic (Copolyester) | Easy–Medium | Medium | Medium | Medium | Medium | Low | High | Medium | Medium | No | Recommended | No | 220–250 °C | 70–80 °C | Medium | No | Brass/standard | Functional parts; brackets; containers; prototypes | Very high heat; fine-detail parts where stringing is unacceptable | 60–65 °C (4–6h) | 45–55 MPa | Medium | Medium | High | Medium | Medium | Low | High | Medium | Medium | High | Medium | Low | Simplify3D; Prusa; UltiMaker | High brand consistency across basic PETG formulations. | High – general material class | Manufacturer TDS > Prusa/Simplify3D/UltiMaker > community profiles | Base resin compliant (depends on colorants/nozzle contamination) | Uncertified / Standard Commercial | UL94 HB (Standard) / UL94 V-0 (Requires specific FR additives, e.g., Polymaker PC-FR)
ABS | Acrylonitrile Butadiene Styrene | Engineering thermoplastic (Styrenic) | Medium–Hard | High | Low | High | High | Low | Medium | Low | Medium | Recommended | No | No | 230–255 °C | 95–110 °C | Low | No | All-metal preferred; standard/hardened if filled | Automotive parts; enclosures; functional parts | Large un-enclosed prints; poorly ventilated spaces | 70–80 °C (4–6h) | 35–45 MPa (High Deviation: 3DXTECH CarbonX ABS+CF increases to 58 MPa) | Medium | High | Medium | Low | Medium | Low | High | Low | High | Medium | Medium | Low | Simplify3D; Prusa; UltiMaker | High shrinkage rate; carbon-fiber reinforced variants (e.g. 3DXTECH) eliminate warping and increase stiffness. | High – general material class | Manufacturer TDS > Prusa/Simplify3D/UltiMaker > community profiles | Grade-dependent (requires certified virgin natural resin) | Grade-dependent (Specialty Medical ABS/PA12 grades available with USP Class VI) | UL94 HB (Standard) / UL94 V-0 (Requires specific FR additives, e.g., Polymaker PC-FR)
ABS+ | Modified ABS | Engineering thermoplastic (Styrenic Variant) | Medium | High | Low | Medium | High | Low | Medium | Low | Medium | Recommended | No | No | Manufacturer-specific | Manufacturer-specific | Low | No | Product-specific | Functional parts; enclosures | Outdoor UV without suitable grade | Product-specific | Medium | Medium | High | Medium | Medium | Medium | Low | High | Low | High | Medium | Medium | Low | Manufacturer-specific | Not standardized; Product-level TDS strictly required (properties like HDT, strength & drying depend on specific grade/reinforcement, e.g. Polymaker/3DXTECH/Bambu/Solvay). | Medium–High (Requires exact product grade TDS) | Manufacturer TDS (Polymaker/3DXTECH/Solvay/Bambu) > Filament2Print / ScienceDirect > Guide sources | Uncertified / Standard Commercial | Uncertified / Standard Commercial | Uncertified / Standard Commercial
APLA | Manufacturer/product-specific designation | Commodity thermoplastic (PLA Variant) | Unknown | Unknown | Unknown | Unknown | Unknown | Unknown | Unknown | Unknown | Unknown | Verify | Verify | Verify | Manufacturer-specific | Manufacturer-specific | Manufacturer-specific | Verify | Verify | Only use applications supported by product TDS | Do not infer properties from the name alone | Manufacturer-specific | Unknown | Unknown | Unknown | Unknown | Unknown | Unknown | Unknown | Verify | Verify | Verify | Verify | Verify | Verify | Product TDS required | Designation is not sufficiently standardized | Low – manufacturer/product TDS required | Manufacturer TDS first; guide sources second | Uncertified / Standard Commercial | Uncertified / Standard Commercial | Uncertified / Standard Commercial
ASA | Acrylonitrile Styrene Acrylate | Engineering thermoplastic (Styrenic) | Medium–Hard | High | Low | High | High | Low | Medium | Very High | Medium | Recommended | No | No | 240–260 °C | 90–110 °C | Low | No | Standard; hardened if filled | Outdoor parts; automotive; UV-exposed components | Un-enclosed large parts; poorly ventilated spaces | 70–80 °C (4–6h) | 40–50 MPa | Medium | High | Medium | Low | Medium | Low | High | Very High | High | Medium | Medium | Low | Simplify3D; Prusa; UltiMaker | Excellent UV/weather stability; properties remain consistent across brands. | High – general material class | Manufacturer TDS > Prusa/Simplify3D/UltiMaker > community profiles | Uncertified / Standard Commercial | Uncertified / Standard Commercial | UL94 HB (Standard) / UL94 V-0 (Requires specific FR additives, e.g., Polymaker PC-FR)
ASA+ | Modified ASA | Engineering thermoplastic (Styrenic Variant) | Medium–Hard | High | Low | Medium | High | Low | Medium | Very High | Medium | Recommended | No | No | Manufacturer-specific | Manufacturer-specific | Low | No | Product-specific | Outdoor functional parts | Assume only product-specific UV/weather claims | Product-specific | Medium | Medium | High | Medium | Medium | Medium | Low | High | Very High | High | Medium | Medium | Low | Manufacturer-specific | Not standardized; Product-level TDS strictly required (properties like HDT, strength & drying depend on specific grade/reinforcement, e.g. Polymaker/3DXTECH/Bambu/Solvay). | Medium–High (Requires exact product grade TDS) | Manufacturer TDS (Polymaker/3DXTECH/Solvay/Bambu) > Filament2Print / ScienceDirect > Guide sources | Uncertified / Standard Commercial | Uncertified / Standard Commercial | Uncertified / Standard Commercial
BVOH | Butenediol vinyl alcohol copolymer | Commodity support material | Hard | Low | Very High | Low | Very Low | Very Low | Very Low | Low | Very Low | No | Yes | No | Product-specific | Product-specific | Medium–High | No | Standard | Dissolvable supports; complex multi-material prints | Standalone hot/wet applications | Very high moisture sensitivity; dry storage | Low | Medium | Very Low | Medium | High | Very Low | Very Low | Very Low | Low | Low | Very Low | Very Low | Very Low | Prusa; manufacturer TDS | Support material; exact settings are product-specific | High – general material class | Manufacturer TDS > Prusa/Simplify3D/UltiMaker > community profiles | Uncertified / Standard Commercial | Uncertified / Standard Commercial | Uncertified / Standard Commercial
CoPA | Copolyamide | Engineering polyamide (Copolyamide) | Hard | Medium | Very High | Medium | High | Medium | High | Low | Very High | Recommended | Yes | No | Product-specific | Product-specific | Low–Medium | No | Hardened if filled | Engineering/mechanical parts | Un-dried printing; high humidity storage | Dry thoroughly and store sealed | High | Low | High | High | Medium | High | Medium | Medium | Low | Medium | High | Very High | Medium | Manufacturer TDS; Prusa nylon guidance | Exact formulation varies; Product-level TDS strictly required (properties like HDT, strength & drying depend on specific grade/reinforcement, e.g. Polymaker/3DXTECH/Bambu/Solvay). | Medium–High (Requires exact product grade TDS) | Manufacturer TDS (Polymaker/3DXTECH/Solvay/Bambu) > Filament2Print / ScienceDirect > Guide sources | Uncertified / Standard Commercial | Uncertified / Standard Commercial | Uncertified / Standard Commercial
CPE | Copolyester | Engineering copolyester | Medium | Medium | Medium | Medium | High | Low | High | Medium | Medium | No | Yes | No | 275 | 90–110 | Medium | No | Standard | Chemical-resistant prototypes; functional parts | High-temperature engineering without grade-specific data | Drybox recommended by Prusa | Medium | Medium | High | High | Medium | Medium | Low | High | Medium | Medium | High | Medium | Low | Prusa; Simplify3D | Prusa lists drybox for CPE | High – general material class | Manufacturer TDS > Prusa/Simplify3D/UltiMaker > community profiles | Uncertified / Standard Commercial | Uncertified / Standard Commercial | Uncertified / Standard Commercial
HIPS | High Impact Polystyrene | Engineering support material | Medium | Medium | Low | High | Medium | Low | Low | Low | Low | Recommended | No | No | 225–255 | 100–110 | Low | Yes (d-limonene) | Standard | ABS support; lightweight parts | Large un-enclosed prints | Normal storage | Medium | Medium | Medium | Medium | Low | Low | Low | High | Low | Medium | Low | Low | Low | Simplify3D; Prusa | Common dissolvable support for ABS | High – general material class | Manufacturer TDS > Prusa/Simplify3D/UltiMaker > community profiles | Uncertified / Standard Commercial | Uncertified / Standard Commercial | Uncertified / Standard Commercial
HT-PLA | High-temperature PLA | Commodity thermoplastic (PLA Variant) | Easy–Medium | Medium | Low | Medium | Low | Very Low | Low | Low | Very Low | No | No | No | Manufacturer-specific | Manufacturer-specific | Medium–High | No | Product-specific | Functional PLA parts with more heat resistance | Assuming standard PLA heat resistance | Product-specific | Medium | High | Low | Medium | Medium | Low | Very Low | High | Low | Medium | Low | Very Low | Very Low | Manufacturer TDS; Prusa HT | Exact formulation controls performance | Medium – formulation dependent | Manufacturer TDS first; guide sources second | Uncertified / Standard Commercial | Uncertified / Standard Commercial | Uncertified / Standard Commercial
MABS | Modified ABS | Engineering thermoplastic (Styrenic Variant) | Medium–Hard | High | Low | High | High | Low | Medium | Low | Medium | Recommended | No | No | Manufacturer-specific | Manufacturer-specific | Low | No | Product-specific | Functional parts; enclosures | Outdoor UV without weather-resistant grade | Product-specific | Medium | Medium | High | Medium | Low | Medium | Low | High | Low | High | Medium | Medium | Low | Manufacturer TDS | Exact blend varies | Medium – formulation dependent | Manufacturer TDS first; guide sources second | Uncertified / Standard Commercial | Uncertified / Standard Commercial | Uncertified / Standard Commercial
PA (Nylon) | Polyamide | Engineering polyamide | Hard | Medium | Very High | High | High | Medium | High | Low | Very High | Recommended | Yes | No | 240–270 °C (High Deviation: Carbon-reinforced PA6/PAHT up to 280–300 °C) | 70–90 °C (High Deviation: Polymaker PA6-CF requires only 25–50 °C bed) | Low–Medium | No | Hardened if filled | Gears; hinges; wear parts; mechanical components | Wet filament; low-temperature decorative parts | 75–80 °C (8–12h) (High Deviation: Polymaker PA6-CF requires aggressive 100 °C drying) | 50–70 MPa (Unfilled) (High Deviation: Polymaker PA6-CF & Bambu PAHT-CF reach 102–105 MPa) | Low | High | High | Low | Very High | Medium | Medium | Low | Medium | High | Very High | Medium | Simplify3D; Prusa; UltiMaker | Unfilled Nylon requires high drying/bed temps; CF-reinforced grades significantly alter printing requirements and mechanical limits. | High – general material class | Manufacturer TDS > Prusa/Simplify3D/UltiMaker > community profiles | Grade-dependent (requires certified virgin natural resin) | Uncertified / Standard Commercial | Uncertified / Standard Commercial
PA12 | Polyamide 12 | Engineering polyamide (PA12) | Hard | Medium | High | High | High | Medium | High | Low | Very High | Recommended | Yes | No | 240–270 °C | 60–80 °C | Low–Medium | No | Hardened if filled | Engineering parts; dimensional/mechanical components | Uncontrolled moisture; extreme temperature without grade data | 75–80 °C (6–8h) | 45–60 MPa (Unfilled) (High Deviation: Polymaker PA12-CF reaches 86.8 MPa) | Low | High | High | Low | Very High | Medium | Medium | Low | Medium | High | Very High | Medium | Manufacturer TDS; nylon guidance | Lower moisture absorption than PA6; high dimensional stability. | Medium–High (Requires exact product grade TDS) | Manufacturer TDS (Polymaker/3DXTECH/Solvay/Bambu) > Filament2Print / ScienceDirect > Guide sources | Uncertified / Standard Commercial | Grade-dependent (Specialty Medical ABS/PA12 grades available with USP Class VI) | Uncertified / Standard Commercial
PA6 | Polyamide 6 | Engineering polyamide (PA6) | Very Hard | Medium | Very High | Very High | High | Medium | High | Low | Very High | Recommended | Yes | No | 250–280 °C (High Deviation: Polymaker PA6-GF/CF requires 280–300 °C) | 70–90 °C (High Deviation: Polymaker PA6-CF requires 25–50 °C bed) | Low–Medium | No | Hardened if filled | High-performance mechanical parts | Wet filament; uncontrolled chamber conditions | 80–90 °C (8–12h) (High Deviation: Polymaker PA6-CF requires 100 °C for 8h) | 60–85 MPa (Unfilled) (High Deviation: Polymaker PA6-CF reaches 105 MPa) | Medium | High | High | Very Low | Very High | Medium | Medium | Low | Medium | High | Very High | Medium | Manufacturer TDS | Highly hygroscopic. Fiber-filled variants shift nozzle printing temperatures and bed adhesion needs. | Medium–High (Requires exact product grade TDS) | Manufacturer TDS (Polymaker/3DXTECH/Solvay/Bambu) > Filament2Print / ScienceDirect > Guide sources | Grade-dependent (requires certified virgin natural resin) | Uncertified / Standard Commercial | Uncertified / Standard Commercial
PA612 | Polyamide 6/12 | Engineering polyamide (PA612) | Hard | Medium | High | High | High | Medium | High | Low | Very High | Recommended | Yes | No | Product-specific | Product-specific | Low–Medium | No | Hardened if filled | Engineering/mechanical parts | Uncontrolled humidity | Dry and sealed | High | Low | High | High | Low | Very High | Medium | Medium | Low | Medium | High | Very High | Medium | Manufacturer TDS | Properties depend on formulation; Product-level TDS strictly required (properties like HDT, strength & drying depend on specific grade/reinforcement, e.g. Polymaker/3DXTECH/Bambu/Solvay). | Medium–High (Requires exact product grade TDS) | Manufacturer TDS (Polymaker/3DXTECH/Solvay/Bambu) > Filament2Print / ScienceDirect > Guide sources | Uncertified / Standard Commercial | Uncertified / Standard Commercial | Uncertified / Standard Commercial
PAHT | High-temperature polyamide | Engineering nylon | Very Hard | High | High | High | High | Low | High | Medium | Very High | Recommended | Yes | No | 260–300 (example grade) | 90–100 (example grade) | Low–Medium | No | Hardened | High-temperature mechanical parts | Low-temp printer; wet filament | Dry thoroughly; drybox | Very High | High | High | High | Low | Very High | Low | Medium | Medium | High | High | Very High | Low | Bambu guide; manufacturer TDS | Bambu guide shows 260–300 °C class engineering materials | Medium – formulation dependent | Manufacturer TDS first; guide sources second | Uncertified / Standard Commercial | Uncertified / Standard Commercial | Uncertified / Standard Commercial
PBT | Polybutylene Terephthalate | Engineering polyester | Hard | Medium | Low | High | High | Low | High | Medium | High | Recommended | No | No | Product-specific | Product-specific | Medium | No | Product-specific | Electrical/mechanical engineering parts | Unverified commodity settings | Product-specific | High | High | High | Medium | Low | High | Low | High | Medium | Medium | High | High | Low | Manufacturer TDS | Specialized FDM material | Medium – formulation dependent | Manufacturer TDS first; guide sources second | Uncertified / Standard Commercial | Uncertified / Standard Commercial | Uncertified / Standard Commercial
PC | Polycarbonate | Engineering thermoplastic (Polycarbonate) | Hard | High | High | Very High | Very High | Low | Medium | Medium | High | Required | Yes | No | 260–310 | 90–115 | Low–Medium | No | All-metal; hardened if filled | Structural parts; high-impact; heat-resistant components | Low-temp printers; unheated enclosure for large parts | Dry before printing | Very High | Medium | Very High | Medium | Very Low | Medium | Low | High | Medium | High | Medium | High | Low | Simplify3D; Prusa; UltiMaker | High moisture sensitivity | High – general material class | Manufacturer TDS > Prusa/Simplify3D/UltiMaker > community profiles | Grade-dependent (requires certified virgin natural resin) | Uncertified / Standard Commercial | UL94 HB (Standard) / UL94 V-0 (Requires specific FR additives, e.g., Polymaker PC-FR)
PC-ABS | Polycarbonate + ABS blend | Engineering thermoplastic blend (PC/ABS) | Hard | High | Medium | High | Very High | Low | Medium | Low | High | Recommended | Yes | No | Product-specific | Product-specific | Low–Medium | No | Product-specific | Automotive; enclosures; functional engineering parts | Uncontrolled chamber conditions | Drying/storage per manufacturer | High | Medium | Very High | Medium | Low | Medium | Low | High | Low | High | Medium | High | Low | Manufacturer TDS; UltiMaker | Blend balances PC and ABS characteristics; Product-level TDS strictly required (properties like HDT, strength & drying depend on specific grade/reinforcement, e.g. Polymaker/3DXTECH/Bambu/Solvay). | Medium–High (Requires exact product grade TDS) | Manufacturer TDS (Polymaker/3DXTECH/Solvay/Bambu) > Filament2Print / ScienceDirect > Guide sources | Uncertified / Standard Commercial | Uncertified / Standard Commercial | UL94 HB (Standard) / UL94 V-0 (Requires specific FR additives, e.g., Polymaker PC-FR)
PC-PBT | Polycarbonate + PBT blend | Engineering thermoplastic blend (PC/PBT) | Hard | High | Medium | High | Very High | Low | High | Medium | High | Recommended | Yes | No | Product-specific | Product-specific | Low–Medium | No | Product-specific | Tough/chemical-resistant engineering parts | Generic PC settings without TDS | Drying/storage per manufacturer | High | Medium | Very High | Medium | Low | Medium | Low | High | Medium | High | High | High | Low | Manufacturer TDS | Blend-specific; Product-level TDS strictly required (properties like HDT, strength & drying depend on specific grade/reinforcement, e.g. Polymaker/3DXTECH/Bambu/Solvay). | Medium–High (Requires exact product grade TDS) | Manufacturer TDS (Polymaker/3DXTECH/Solvay/Bambu) > Filament2Print / ScienceDirect > Guide sources | Uncertified / Standard Commercial | Uncertified / Standard Commercial | Uncertified / Standard Commercial
PCL | Polycaprolactone | Commodity low-temp polymer | Medium | Very Low | Low | Low | Low | Medium | Low | Low | Low | No | No | No | Product-specific | Product-specific | Medium | No | Standard | Low-temperature forming; specialty applications | Heat-exposed parts | Normal storage unless product specifies otherwise | Low | Very Low | Low | High | High | Low | Medium | High | Low | Very Low | Low | Low | Medium | Manufacturer TDS | Very low melting/softening range; not mainstream engineering FFF | High – general material class | Manufacturer TDS > Prusa/Simplify3D/UltiMaker > community profiles | Uncertified / Standard Commercial | Uncertified / Standard Commercial | Uncertified / Standard Commercial
PCTG | Polyethylene terephthalate glycol-modified | Commodity thermoplastic (Copolyester) | Easy–Medium | Medium | Medium | Medium | High | Low | High | Medium | Medium | No | Recommended | No | Product-specific | Product-specific | Medium | No | Standard | Tough functional parts; transparent parts | High-temperature engineering | Drying per product | Medium | Medium | High | High | Medium | Medium | Low | High | Medium | Medium | High | Medium | Low | Manufacturer TDS | Product formulations vary | Medium – formulation dependent | Manufacturer TDS first; guide sources second | Base resin compliant (depends on colorants/nozzle contamination) | Uncertified / Standard Commercial | Uncertified / Standard Commercial
PE | Polyethylene | Engineering polyolefin | Hard | Low | Very Low | Very High | High | Medium | Very High | Low | High | Recommended | No | No | Product-specific | Product-specific | Low–Medium | No | Product-specific | Specialty chemical-resistant parts | Generic FDM assumptions | Product-specific | Medium | Low | High | Low | Very Low | High | Medium | Very High | Low | Low | Very High | High | Medium | Manufacturer TDS | Very broad PE family | Medium – formulation dependent | Manufacturer TDS first; guide sources second | Base resin compliant (depends on colorants/nozzle contamination) | Uncertified / Standard Commercial | Uncertified / Standard Commercial
PEBA | Polyether block amide | Engineering elastomer | Hard | Medium | High | Medium | Very High | Very High | High | Medium | Very High | Usually no | Recommended | No | Product-specific | Product-specific | Low–Medium | No | Product-specific | Flexible engineering parts; dynamic components | Generic TPU assumptions | Product-specific | High | Very Low | Very High | High | Medium | High | Very High | High | Medium | Medium | High | Very High | Very High | Manufacturer TDS | Specialty elastomer | Medium – formulation dependent | Manufacturer TDS first; guide sources second | Uncertified / Standard Commercial | Uncertified / Standard Commercial | Uncertified / Standard Commercial
PEEK | Polyether ether ketone | High-performance PAEK (PEEK) | Extreme | Very High | Medium | Very High | Very High | Low | Very High | High | Very High | Heated chamber required | Yes | No | 380–420 °C | 120–150 °C | Low–Medium | No | Hardened/high-temp | Aerospace; medical; industrial; high-temp mechanical parts | Desktop printers without high-temp chamber/hotend | 120–130 °C (4–8h) | 90–100 MPa (Isotropic) (High Deviation: Solvay reports printed vertical Z-layer strength drops to 45–55 MPa) | High | Very High | Medium | Very Low | Very High | Low | Very High | High | Very High | Very High | Very High | Low | UltiMaker; manufacturer TDS | High Deviation: Anisotropy causes 40–50% strength drop on the vertical Z-axis relative to XY. | Medium–High (Requires exact product grade TDS) | Manufacturer TDS (Polymaker/3DXTECH/Solvay/Bambu) > Filament2Print / ScienceDirect > Guide sources | Grade-dependent (requires certified virgin natural resin) | Grade-dependent (Medical grades like KetaSpire PEEK / ULTEM 1010 pass ISO 10993 / USP Class VI) | Inherent UL94 V-0 (Self-extinguishing)
PEI | Polyetherimide | High-performance polyetherimide (PEI / ULTEM™) | Extreme | Very High | High | Very High | Very High | Low | High | High | Very High | Heated chamber required | Yes | No | 370–400 °C (High Deviation: 3DXTECH ULTEM 9085 prints lower at 350–380 °C; Prusa PEI requires 430 °C) | 140–160 °C | Low–Medium | No | High-temp/hardened | Aerospace; industrial; high-temp applications | Desktop printers without high-temp system | 140–150 °C (4–6h) | 85–100 MPa (High Deviation: ULTEM 9085 drops to 80 MPa for higher impact ductility) | High | Very High | Medium | Very Low | High | Low | Very High | High | Very High | High | Very High | Low | Prusa; manufacturer TDS | High Deviation: ULTEM 9085 trades raw strength/HDT for FST aerospace safety ratings vs ULTEM 1010. | Medium–High (Requires exact product grade TDS) | Manufacturer TDS (Polymaker/3DXTECH/Solvay/Bambu) > Filament2Print / ScienceDirect > Guide sources | Uncertified / Standard Commercial | Grade-dependent (Medical grades like KetaSpire PEEK / ULTEM 1010 pass ISO 10993 / USP Class VI) | Inherent UL94 V-0 (Self-extinguishing)
PEKK | Polyether ketone ketone | High-performance PAEK (PEKK) | Extreme | Very High | Medium | Very High | Very High | Low | Very High | High | Very High | Heated chamber required | Yes | No | Product-specific | Product-specific | Low–Medium | No | High-temp/hardened | Aerospace; industrial high-temperature parts | Desktop printers without high-temp system | Dry per manufacturer | Extreme | High | Very High | Medium | Very Low | Very High | Low | Very High | High | Very High | Very High | Very High | Low | Manufacturer TDS; UltiMaker high-performance guidance | Exact grade controls processing; Product-level TDS strictly required (properties like HDT, strength & drying depend on specific grade/reinforcement, e.g. Polymaker/3DXTECH/Bambu/Solvay). | Medium–High (Requires exact product grade TDS) | Manufacturer TDS (Polymaker/3DXTECH/Solvay/Bambu) > Filament2Print / ScienceDirect > Guide sources | Uncertified / Standard Commercial | Uncertified / Standard Commercial | Inherent UL94 V-0 (Self-extinguishing)
PET | Polyethylene Terephthalate | Commodity thermoplastic (Polyester) | Medium | Medium | Medium | Medium | Medium | Low | High | Medium | Medium | No | Recommended | No | Product-specific | Product-specific | Medium | No | Standard | Functional/decorative polyester parts | High-temperature structural use | Drying per product | Medium | High | Medium | High | Medium | Medium | Low | High | Medium | Medium | High | Medium | Low | Simplify3D PET/PETG guidance | FDM PET formulations vary | High – general material class | Manufacturer TDS > Prusa/Simplify3D/UltiMaker > community profiles | Uncertified / Standard Commercial | Uncertified / Standard Commercial | Uncertified / Standard Commercial
PETG+ | Modified PETG | Commodity thermoplastic (Copolyester Variant) | Easy–Medium | Medium | Medium | Medium | High | Low | High | Medium | Medium | No | Recommended | No | Manufacturer-specific | Manufacturer-specific | Medium | No | Standard | Functional general-purpose parts | High-temperature engineering | Product-specific | Medium | Medium | High | High | Medium | Medium | Low | High | Medium | Medium | High | Medium | Low | Manufacturer TDS | Not standardized | Medium – formulation dependent | Manufacturer TDS first; guide sources second | Uncertified / Standard Commercial | Uncertified / Standard Commercial | Uncertified / Standard Commercial
PHA | Polyhydroxyalkanoate | Commodity bio-polymer | Easy–Medium | Low | Medium | Medium | Low | Low | Medium | Low | Low | No | No | No | Product-specific | Product-specific | Medium | No | Standard | General/decorative/specialty parts | High-temperature applications | Product-specific | Low–Medium | Medium | Low | Medium | Medium | Low | Low | High | Low | Low | Medium | Low | Low | Manufacturer TDS | PHA is a family, not one fixed FFF grade | Medium – formulation dependent | Manufacturer TDS first; guide sources second | Uncertified / Standard Commercial | Uncertified / Standard Commercial | Uncertified / Standard Commercial
PIPG | Product/manufacturer-specific designation | Specialty / Functional polymer | Unknown | Unknown | Unknown | Unknown | Unknown | Unknown | Unknown | Unknown | Unknown | Verify | Verify | Verify | Manufacturer-specific | Manufacturer-specific | Manufacturer-specific | Verify | Verify | Use only product-specific applications | Do not infer polymer chemistry from acronym | Product-specific | Unknown | Unknown | Unknown | Unknown | Unknown | Unknown | Unknown | Verify | Verify | Verify | Verify | Verify | Verify | Product TDS required | Needs manufacturer/product identification | Low – manufacturer/product TDS required | Manufacturer TDS first; guide sources second | Uncertified / Standard Commercial | Uncertified / Standard Commercial | Uncertified / Standard Commercial
PMMA | Polymethyl Methacrylate | Engineering thermoplastic (Acrylic) | Hard | High | Medium | High | Very Low | Very Low | Low | Very High | Very Low | Recommended | Recommended | No | Product-specific | Product-specific | Medium | No | Product-specific | Transparent covers; displays; optical/decorative parts | Impact-loaded structural parts where PC is better | Product-specific | Medium | High | Very Low | Low | Low | Low | Very Low | High | Very High | High | Low | Very Low | Very Low | Manufacturer TDS; UltiMaker materials guidance | Acrylic family; exact FFF grades vary | High – general material class | Manufacturer TDS > Prusa/Simplify3D/UltiMaker > community profiles | Uncertified / Standard Commercial | Uncertified / Standard Commercial | Uncertified / Standard Commercial
PP | Polypropylene | Engineering polyolefin | Hard | Medium | Very Low | Very High | High | Medium | Very High | Low | Very High | Recommended | No | No | 220–245 | 70–100 | Medium–Low | No | PP-specific build surface | Living hinges; containers; fatigue-resistant parts; lightweight parts | Parts needing easy adhesive bonding; large unconditioned prints | Product-specific | Medium | Low | High | Low | Very Low | Medium | Medium | Very High | Low | Medium | Very High | Very High | Medium | Simplify3D; Prusa | Poor bed adhesion and warping are major challenges | High – general material class | Manufacturer TDS > Prusa/Simplify3D/UltiMaker > community profiles | Base resin compliant (depends on colorants/nozzle contamination) | Uncertified / Standard Commercial | Uncertified / Standard Commercial
PPA | Polyphthalamide | High-performance polyamide (PPA / Polyphthalamide) | Very Hard | High | High | Very High | High | Low | Very High | Medium | High | Required | Yes | No | 290–320 °C | 100–120 °C | Low–Medium | No | Hardened | High-performance engineering parts | Wet filament; low-temp printers | 100 °C (8–12h) | 75–90 MPa (Unfilled) (High Deviation: Bambu PPA-CF reaches 125 MPa; HDT jumps from 130 °C to 227 °C) | High | High | Medium | Very Low | Very High | Low | High | Medium | High | Very High | High | Low | Manufacturer TDS | High Deviation: Carbon reinforcement dramatically boosts heat deflection temp (+97 °C) and tensile strength. | Medium–High (Requires exact product grade TDS) | Manufacturer TDS (Polymaker/3DXTECH/Solvay/Bambu) > Filament2Print / ScienceDirect > Guide sources | Grade-dependent (requires certified virgin natural resin) | Uncertified / Standard Commercial | Uncertified / Standard Commercial
PPS | Polyphenylene sulfide | High-performance thermoplastic (PPS / Polyphenylene Sulfide) | Extreme | High | Very Low | Very High | Medium | Low | Very High | High | High | Heated chamber required | Yes | No | 300–340 °C (High Deviation: Polymaker/Bambu PPS-CF require 330–350 °C) | 100–120 °C | Low–Medium | No | High-temp/hardened | Chemical/thermal industrial parts | Desktop printers without high-temp chamber | 110–120 °C (6–12h) | 60–80 MPa (Unfilled) (High Deviation: Polymaker PPS-CF reaches 118 MPa; HDT jumps to 264 °C) | High | Medium | Medium | Very Low | High | Low | Very High | High | High | Very High | High | Low | Manufacturer TDS | Extreme chemical/flame resistance. Carbon reinforcement causes significant jump in HDT (to 264 °C). | Medium–High (Requires exact product grade TDS) | Manufacturer TDS (Polymaker/3DXTECH/Solvay/Bambu) > Filament2Print / ScienceDirect > Guide sources | Uncertified / Standard Commercial | Uncertified / Standard Commercial | Inherent UL94 V-0 (Self-extinguishing)
PPSU | Polyphenylsulfone | High-performance sulfone (PPSU / Polyphenylsulfone) | Extreme | Very High | Medium | Very High | Very High | Low | Very High | High | Very High | Heated chamber required | Yes | No | Product-specific | Product-specific | Low–Medium | No | High-temp/hardened | Medical; aerospace; plumbing; sterilizable parts | Desktop printers without high-temp system | Product-specific | Extreme | Medium | Very High | Medium | Very Low | High | Low | Very High | High | Very High | Very High | Very High | Low | Manufacturer TDS | High-temperature, chemically resistant engineering polymer; Product-level TDS strictly required (properties like HDT, strength & drying depend on specific grade/reinforcement, e.g. Polymaker/3DXTECH/Bambu/Solvay). | Medium–High (Requires exact product grade TDS) | Manufacturer TDS (Polymaker/3DXTECH/Solvay/Bambu) > Filament2Print / ScienceDirect > Guide sources | Uncertified / Standard Commercial | Grade-dependent (Medical grades like KetaSpire PEEK / ULTEM 1010 pass ISO 10993 / USP Class VI) | Inherent UL94 V-0 (Self-extinguishing)
PVA | Polyvinyl Alcohol | Commodity support material | Medium–Hard | Low | Very High | Low | Very Low | Very Low | Very Low | Low | Very Low | No | Yes | No | 195–215 | 60 | Medium | Yes | Standard | Water-soluble supports; complex multi-material prints | Hot/wet environments; long-term structural parts | Keep extremely dry; drybox | Low | Medium | Very Low | Medium | High | Very Low | Very Low | Very Low | Low | Low | Very Low | Very Low | Very Low | Prusa; Simplify3D; 3D Filament Guide | Highly hygroscopic support material | High – general material class | Manufacturer TDS > Prusa/Simplify3D/UltiMaker > community profiles | Uncertified / Standard Commercial | Uncertified / Standard Commercial | Uncertified / Standard Commercial
PVB | Polyvinyl Butyral | Commodity thermoplastic | Easy–Medium | Low | High | Medium | Low | Low | Low | Low | Very Low | No | Recommended | No | 215 | 75 | Medium | No | Standard | Vases; lamps; decorative transparent parts | High-temperature mechanical parts | Store dry; product-specific drying | Low–Medium | Medium | Low | Medium | Medium | Low | Low | Medium | Low | Low | Low | Very Low | Low | Prusa; manufacturer TDS | IPA smoothing is a notable post-processing option | High – general material class | Manufacturer TDS > Prusa/Simplify3D/UltiMaker > community profiles | Uncertified / Standard Commercial | Uncertified / Standard Commercial | Uncertified / Standard Commercial
PVDF | Polyvinylidene Fluoride | High-performance fluoropolymer (PVDF) | Very Hard | High | Very Low | Very High | High | Medium | Very High | Very High | High | Recommended | Yes | No | Product-specific | Product-specific | Low–Medium | No | Product-specific | Chemical/industrial parts | Generic low-temp FFF systems | Product-specific | High | Medium | High | Medium | Very Low | High | Medium | Very High | Very High | High | Very High | High | Medium | Manufacturer TDS | Specialized fluoropolymer; Product-level TDS strictly required (properties like HDT, strength & drying depend on specific grade/reinforcement, e.g. Polymaker/3DXTECH/Bambu/Solvay). | Medium–High (Requires exact product grade TDS) | Manufacturer TDS (Polymaker/3DXTECH/Solvay/Bambu) > Filament2Print / ScienceDirect > Guide sources | Uncertified / Standard Commercial | Grade-dependent (Medical grades like KetaSpire PEEK / ULTEM 1010 pass ISO 10993 / USP Class VI) | Inherent UL94 V-0 (Self-extinguishing)
SAN | Styrene Acrylonitrile | Engineering thermoplastic (Styrenic) | Medium–Hard | High | Low | Medium | Low | Very Low | Medium | Medium | Low | Recommended | No | No | Product-specific | Product-specific | Low–Medium | No | Product-specific | Rigid housings; transparent/stable parts | Large unconditioned prints | Product-specific | Medium | High | Low | Medium | Medium | Medium | Very Low | High | Medium | High | Medium | Low | Very Low | Manufacturer TDS | Specialized FFF material | Medium – formulation dependent | Manufacturer TDS first; guide sources second | Uncertified / Standard Commercial | Uncertified / Standard Commercial | Uncertified / Standard Commercial
SBS | Styrene-Butadiene-Styrene | Commodity elastomer | Medium | Low | Low | Medium | High | High | Low | Low | High | Usually no | No | No | Product-specific | Product-specific | Medium | No | Standard | Flexible/impact-resistant specialty parts | High-temperature mechanical parts | Product-specific | Medium | Very Low | High | High | Medium | Medium | High | High | Low | Low | Low | High | High | Manufacturer TDS | Properties vary strongly by grade | Medium – formulation dependent | Manufacturer TDS first; guide sources second | Uncertified / Standard Commercial | Uncertified / Standard Commercial | Uncertified / Standard Commercial
SMP | Shape-memory polymer | Specialty shape-memory polymer | Advanced | Variable | Variable | High | High | Medium | Variable | Medium | Medium | Product-specific | Product-specific | No | Product-specific | Product-specific | Product-specific | No | Product-specific | Shape-memory/specialty functional parts | Treating SMP as one universal chemistry | Product-specific | Variable | Variable | Variable | Variable | Variable | Variable | Variable | Product-specific | Product-specific | Product-specific | Product-specific | Product-specific | Product-specific | Manufacturer TDS | SMP describes a functional class, not one polymer | Low – manufacturer/product TDS required | Manufacturer TDS first; guide sources second | Uncertified / Standard Commercial | Uncertified / Standard Commercial | Uncertified / Standard Commercial
TPE | Thermoplastic Elastomer | Commodity elastomer | Advanced | Low | Medium | Low | High | Very High | Medium | Low | High | No | Recommended | No | Product-specific | Product-specific | Low | No | Standard/direct drive preferred | Soft grips; seals; vibration dampers; wearables | High-temperature structural parts | Product-specific | Low | Very Low | High | High | High | High | Very High | High | Low | Low | Medium | High | Very High | Simplify3D; UltiMaker | Broad family; hardness varies greatly | Medium – formulation dependent | Manufacturer TDS first; guide sources second | Uncertified / Standard Commercial | Uncertified / Standard Commercial | Uncertified / Standard Commercial
TPR | Thermoplastic Rubber | Commodity elastomer | Advanced | Low | Medium | Low | High | Very High | Medium | Low | High | No | Recommended | No | Product-specific | Product-specific | Low | No | Direct drive preferred | Rubber-like components; grips; vibration damping | High-temperature structural parts | Product-specific | Low | Very Low | High | High | High | High | Very High | High | Low | Low | Medium | High | Very High | Manufacturer TDS | Broad product family | Medium – formulation dependent | Manufacturer TDS first; guide sources second | Uncertified / Standard Commercial | Uncertified / Standard Commercial | Uncertified / Standard Commercial
TPU | Thermoplastic Polyurethane | Commodity elastomer | Medium–Hard | Low | High | Low | Very High | Very High | High | Medium | Very High | No | Recommended | No | 220–260 | 40–85 | Low–Medium | No | Direct drive preferred | Seals; feet; wheels; cases; flexible mechanical parts | Very soft TPU on Bowden systems; high-temp structural parts | Drying/storage recommended | Medium | Very Low | Very High | Very High | High | Very High | Very High | High | Medium | Low | High | Very High | Very High | Prusa; UltiMaker; Simplify3D; 3D Filament Guide | Hardness commonly varies by Shore grade | High – general material class | Manufacturer TDS > Prusa/Simplify3D/UltiMaker > community profiles | Uncertified / Standard Commercial | Uncertified / Standard Commercial | Uncertified / Standard Commercial

## README
3D Printing Filament Master Datasheet | Version 1.0
Purpose | Structured master dataset for a filament comparison/product database.
Important | Values marked manufacturer-specific/product-specific should not be treated as universal specifications.
Source hierarchy | Manufacturer TDS > Prusa / Simplify3D / UltiMaker > independent filament guides > community profiles.
Temperature caution | Nozzle and bed ranges are starting/reference ranges, not universal settings.
Moisture caution | Drying temperature/time must follow the exact filament manufacturer's instructions.
Variant caution | PLA+, ABS+, ASA+, PETG+ and similar '+' names are not standardized polymer grades.
Special designations | APLA, PIPG and SMP require product/manufacturer identification before assigning fixed properties.
Attached source | Bambu Filament Guide supplied by user; used for manufacturer-specific comparative fields.
Web sources | Simplify3D Materials Guide; Prusa Filament Material Guide; UltiMaker filament guide; 3D Filament Guide; 3D Filament Profiles.
Recommended future schema | Keep Material, Variant, Manufacturer, Product and TDS-derived measurements as separate fields.
Versjon 4 | Gjennomgått og rettet. Se arkfanen Endringslogg. Verdiene er veiledende og må kontrolleres mot produsentens datablad.

## Sources
Source | URL | Use
Simplify3D Materials Guide | https://www.simplify3d.com/resources/materials-guide/ | Material characteristics, applications, hardware and best practices
Simplify3D Properties Table | https://www.simplify3d.com/resources/materials-guide/properties-table/ | Comparative strength, stiffness, durability and material characteristics
Prusa Filament Material Guide | https://help.prusa3d.com/filament-material-guide | Temperatures, hardware, enclosure/drybox and physical features
UltiMaker Filament Guide | https://ultimaker.com/learn/3d-printer-filament-types-and-uses-a-comprehensive-guide/ | Material families, applications and practical selection
3D Filament Guide | https://3dfilamentguide.com/ | Density, drying, storage and material-selection guidance
3D Filament Profiles | https://3dfilamentprofiles.com | Profiles and product-level printing information; verify against manufacturer
User supplied Bambu Filament Guide | Attached PDF | Bambu-specific mechanical, thermal, moisture, drying, hardware and printing data
Polymaker Technical Data Catalog | https://polymaker.com | Manufacturer-level coverage of PLA Pro, ABS, ASA, PA6, PA612, PA12, CoPA, PPS, PPA, PC-ABS, PC-PBT and reinforced formulations
3DXTECH Materials & High-Performance Guide | https://www.3dxtech.com | High-performance materials: PEEK, PEKK, PEI (ULTEM), PPSU, PSU, PPS, PVDF, PC/ABS, PA6/PA12 and specialty reinforced grades
Filament2Print Technical Catalogue | https://filament2print.com | Broad technical catalogue covering commodity to ultra-polymers (PLA, PETG, PEEK, PEKK, PEI, PPSU, PP, PA, support materials)
Filament2Print Technical Comparison | https://filament2print.com | Independent cross-check for PETG vs ABS vs ASA (UV, chemical, heat, warping, enclosure requirements)
Filament2Print Chamber & Shrinkage Data | https://filament2print.com | Quantitative shrinkage, chamber temperature and Tg comparative dataset across PLA, PETG, PA12, PA6, ABS, ASA, HIPS, PC/ABS, PEEK, PEI
Solvay High-Performance Polymers Datasheet | https://www.solvay.com | Primary-source technical data for PEEK, PVDF, PPSU; distinction between molded-polymer properties and printed FFF properties
Academic Literature / ScienceDirect FFF Review | https://www.sciencedirect.com | 3-Tier categorization (Commodity, Engineering, High-Performance) and technical reference for PA6, PA12, PC, ABS, TPU, PEI, PSU, PEKK, PEEK, PLA anisotropic layer bonding

## Manufacturer vs General Data
Material Class | Category | Source / Grade | Nozzle Temp (°C) | Bed Temp (°C) | Chamber Temp (°C) | HDT @ 0.45 MPa (°C) | Glass Transition Tg (°C) | Shrinkage (%) | Tensile Strength (MPa) | Flexural Modulus (GPa) | Drying Requirement | Key Distinction & Hardware Requirements
PLA / PLA Pro | Commodity Thermoplastic | General Baseline | 190–220 | 50–60 | Unheated / Open | 55–60 | 55–60 | 0.2–0.5% | 50–65 | 3.0–3.5 | 45–50°C for 4–6h (if humid) | Standard baseline PLA. Low thermal tolerance, brittle, easy to print.
PLA / PLA Pro | Commodity Thermoplastic | Polymaker PolyLite™ PLA | 190–230 | 25–60 | Ambient | 61 | 61 | < 0.3% | 46.6 ± 0.9 | 2.68 ± 0.14 | 55°C for 6h | High quality baseline PLA with smooth extrusion and minimal warping.
PLA / PLA Pro | Commodity Thermoplastic | Polymaker PolyMax™ PLA (Tough) | 190–230 | 25–60 | Ambient | 61 | 61 | < 0.3% | 28.1 ± 1.3 | 1.89 ± 0.08 | 55°C for 6h | Engineered for Nano-reinforcement; 8–9x impact strength of normal PLA.
ABS / ASA | Engineering Thermoplastic | General ABS Baseline | 230–250 | 95–110 | 40–50 (Passive) | 85–95 | 100–105 | 0.4–0.8% | 35–45 | 2.1–2.4 | 70–80°C for 4–6h | Requires enclosure due to thermal contraction and styrene fumes.
ABS / ASA | Engineering Thermoplastic | Polymaker PolyLite™ ASA | 240–260 | 75–95 | 40–60 | 100.2 | 100.2 | 0.4–0.6% | 43.8 ± 0.8 | 3.21 ± 0.08 | 70°C for 8h | Weather/UV resistant, lower warping than standard ABS.
ABS / ASA | Engineering Thermoplastic | 3DXTECH CarbonX™ ABS+CF | 230–260 | 90–110 | 50–60 | 102 | 105 | < 0.2% | 58 | 5.4 | 80°C for 4h | 15% High-Modulus Carbon Fiber; requires hardened nozzle; near-zero warping.
Polyamide (Nylon) | Engineering Polyamide | General PA Baseline (Unfilled) | 240–270 | 70–90 | 40–60 | 60–90 | 50–65 | 1.0–2.0% | 50–70 | 1.5–2.2 | 75–80°C for 8–12h | Extremely hygroscopic, severe warping if unreinforced; flexible and tough.
Polyamide (Nylon) | Engineering Polyamide | Polymaker PolyMide™ PA6-CF | 280–300 | 25–50 | Ambient–50 | 215 | 67 | < 0.1% | 105 ± 5 | 8.09 ± 0.3 | 100°C for 8h | 20% CF reinforced; Warp-Free™ technology; high stiff/strength, hardened nozzle required.
Polyamide (Nylon) | Engineering Polyamide | Polymaker PolyMide™ PA612-CF | 250–280 | 50–80 | Ambient–60 | 191 | 70 | < 0.1% | 97.2 ± 3.8 | 6.85 ± 0.25 | 80°C for 12h | Copolymer PA6/PA12 matrix; substantially lower moisture sensitivity than pure PA6.
Polyamide (Nylon) | Engineering Polyamide | Bambu Lab PAHT-CF | 260–290 | 80–100 | 45–60 | 194 | 70 | < 0.2% | 102 | 7.6 | 80°C for 8–12h | High-temp polyamide formulation optimized for automatic material system (AMS).
PPA (Polyphthalamide) | High-Performance Polyamide | General PPA Baseline | 290–320 | 100–120 | 60–80 | 120–140 | 120–130 | 1.0–1.5% | 75–90 | 2.8–3.5 | 100°C for 8–12h | High thermal & chemical resistance, requires high bed/chamber temperatures.
PPA (Polyphthalamide) | High-Performance Polyamide | Bambu Lab PPA-CF | 300–320 | 100–120 | 70–90 (Active) | 227 | 125 | < 0.2% | 125 ± 6 | 10.4 ± 0.5 | 100°C for 12h | High temperature PPA matrix with CF; HDT jumps to 227°C, exceptional creep resistance.
PPS (Polyphenylene Sulfide) | High-Performance Thermoplastic | General PPS Baseline | 300–340 | 100–120 | 60–90 | 110–135 | 85–90 | 0.8–1.2% | 60–80 | 3.3–3.8 | 110°C for 6–8h | Inherent flame retardancy (UL94 V-0), zero solvent dissolution below 200°C.
PPS (Polyphenylene Sulfide) | High-Performance Thermoplastic | Polymaker PolyMide™ PPS-CF | 330–350 | 90–110 | 80–100 | 264 | 90 | < 0.1% | 118 ± 4 | 11.2 ± 0.6 | 120°C for 12h | Extreme HDT (264°C), chemical immunity, low moisture uptake (< 0.2%).
PEI (ULTEM™) | High-Performance Polyetherimide | General PEI 1010 Baseline | 370–400 | 140–160 | 120–150 (Active) | 200–210 | 217 | 0.5–0.7% | 85–100 | 3.2–3.5 | 150°C for 4–6h | Requires active ultra-high temp chamber (150°C+); aerospace certified.
PEI (ULTEM™) | High-Performance Polyetherimide | 3DXTECH ULTEM™ 9085 | 350–380 | 130–160 | 120–150 (Active) | 153 | 186 | 0.4–0.6% | 80 ± 3 | 2.5 ± 0.1 | 120°C for 4–6h | Blended for flame/smoke/toxicity (FST) compliance; lower HDT than 1010 but higher ductility.
PEEK / PEKK | High-Performance PAEK | General PEEK Baseline | 380–420 | 120–150 | 90–140 (Active) | 160–170 (Amorphous) / 280–300 (Crystallized) | 143 | 1.0–1.5% | 90–100 (Isotropic) | 3.8–4.0 | 120°C for 6–8h | Requires high chamber temperature for crystallization; extreme chemical immunity.
PEEK / PEKK | High-Performance PAEK | Solvay KetaSpire® PEEK / 3DXTECH | 390–420 | 130–150 | 180–200 (Active) | 315 (Fully Annealed/Crystallized) | 147 | 1.2–1.8% | 95 (XY) / 45–55 (Z Layer) | 4.1 | 130°C for 4h | Solvay highlights 40–50% Z-axis drop vs isotropic molded values due to FFF layer bonding.

## Endringslogg
Materiale | Kolonne | Før | Etter | Hvorfor
PLA | Heat Resistance Rating | Medium | Low | Samme egenskap stod med ulike verdier i to kolonner. Satt til én verdi som følger HDT/typisk bruk.
PLA | Impact/Toughness | High | Low | Nesten alle materialer stod som High, og PLA stod som High i denne kolonnen men Low i Impact Resistance.
PLA | Flexibility | Low | Very Low | Samme egenskap stod med ulike verdier i to-tre kolonner (for eksempel TPU, PA6, PC).
PLA | Flexibility Rating | Low | Very Low | Samme egenskap stod med ulike verdier i to-tre kolonner (for eksempel TPU, PA6, PC).
PLA | Elasticity | Low | Very Low | Samme egenskap stod med ulike verdier i to-tre kolonner (for eksempel TPU, PA6, PC).
PLA | Chemical Resistance | Medium | Low | Samme egenskap stod med ulike verdier i to kolonner. Støtte som løses i vann/alkohol er satt lavt.
PLA | Chemical Resistance Rating | Good | Low | Samme egenskap stod med ulike verdier i to kolonner. Støtte som løses i vann/alkohol er satt lavt.
PLA | UV / Weather | Poor | Low | Samme egenskap stod med ulike verdier i to kolonner (for eksempel PVA, PLA). ASA og PMMA er høyest.
PLA | Fatigue Resistance | Low | Very Low | Samme egenskap stod med ulike verdier i to kolonner.
PLA | Fatigue Resistance Rating | Poor | Very Low | Samme egenskap stod med ulike verdier i to kolonner.
PLA | Moisture Sensitivity | Low–Medium | Low | Rettet slik at nylon, PVA/BVOH og PC er høyest, og PP, PE, PPS og PVDF lavest.
PLA | Water Resistance | Good | High | PVA og BVOH (vannløselige) stod som Good. Nylon er satt noe lavere pga. fuktopptak.
PLA | Dimensional Stability | Low | High | Stod som Low for PLA og Extreme for PEEK, som er motsatt av krymping. Satt til det motsatte av krøllefare.
PLA | Medical / Biocompatibility (ISO 10993 / USP Class VI) | Grade-dependent (Specialty Medical ABS/PA12 grades available with USP Class VI) | Uncertified / Standard Commercial | Teksten om medisinske ABS- og PA12-kvaliteter gjaldt ikke dette materialet.
PLA+ / Pro | Heat Resistance | Low–Medium | Low | Samme egenskap stod med ulike verdier i to kolonner. Satt til én verdi som følger HDT/typisk bruk.
PLA+ / Pro | Heat Resistance Rating | Medium | Low | Samme egenskap stod med ulike verdier i to kolonner. Satt til én verdi som følger HDT/typisk bruk.
PLA+ / Pro | Impact/Toughness | High | Medium | Nesten alle materialer stod som High, og PLA stod som High i denne kolonnen men Low i Impact Resistance.
PLA+ / Pro | Flexibility | Medium | Low | Samme egenskap stod med ulike verdier i to-tre kolonner (for eksempel TPU, PA6, PC).
PLA+ / Pro | Chemical Resistance | Medium | Low | Samme egenskap stod med ulike verdier i to kolonner. Støtte som løses i vann/alkohol er satt lavt.
PLA+ / Pro | Chemical Resistance Rating | Good | Low | Samme egenskap stod med ulike verdier i to kolonner. Støtte som løses i vann/alkohol er satt lavt.
PLA+ / Pro | UV / Weather | Poor | Low | Samme egenskap stod med ulike verdier i to kolonner (for eksempel PVA, PLA). ASA og PMMA er høyest.
PLA+ / Pro | Fatigue Resistance Rating | Poor | Low | Samme egenskap stod med ulike verdier i to kolonner.
PLA+ / Pro | Abrasion Resistance | Medium | Low | Rettet slik at nylon, TPU og PEEK er høyest og PVA/BVOH lavest.
PLA+ / Pro | Warping Risk | Medium | Low | Rettet så den stemmer med krymping og kammerkrav (for eksempel PC, nylon, PP, PEEK høy).
PLA+ / Pro | Moisture Sensitivity | Low–Medium | Low | Rettet slik at nylon, PVA/BVOH og PC er høyest, og PP, PE, PPS og PVDF lavest.
PLA+ / Pro | Water Resistance | Good | High | PVA og BVOH (vannløselige) stod som Good. Nylon er satt noe lavere pga. fuktopptak.
PLA+ / Pro | Dimensional Stability | Low | High | Stod som Low for PLA og Extreme for PEEK, som er motsatt av krymping. Satt til det motsatte av krøllefare.
PETG | Heat Resistance Rating | Good | Medium | Samme egenskap stod med ulike verdier i to kolonner. Satt til én verdi som følger HDT/typisk bruk.
PETG | Impact/Toughness | High | Medium | Nesten alle materialer stod som High, og PLA stod som High i denne kolonnen men Low i Impact Resistance.
PETG | Flexibility | Medium | Low | Samme egenskap stod med ulike verdier i to-tre kolonner (for eksempel TPU, PA6, PC).
PETG | Flexibility Rating | Medium | Low | Samme egenskap stod med ulike verdier i to-tre kolonner (for eksempel TPU, PA6, PC).
PETG | Elasticity | Medium | Low | Samme egenskap stod med ulike verdier i to-tre kolonner (for eksempel TPU, PA6, PC).
PETG | Chemical Resistance Rating | Good | High | Samme egenskap stod med ulike verdier i to kolonner. Støtte som løses i vann/alkohol er satt lavt.
PETG | UV Resistance | Low | Medium | Samme egenskap stod med ulike verdier i to kolonner (for eksempel PVA, PLA). ASA og PMMA er høyest.
PETG | UV / Weather | Good | Medium | Samme egenskap stod med ulike verdier i to kolonner (for eksempel PVA, PLA). ASA og PMMA er høyest.
PETG | Stiffness | High | Medium | Stod som High for nesten alt, også TPU. Tilpasset materialets stivhet (bøyemodul).
PETG | Water Resistance | Good | High | PVA og BVOH (vannløselige) stod som Good. Nylon er satt noe lavere pga. fuktopptak.
PETG | Drybox | No | Recommended | PETG tar opp fukt. Tørkeboks anbefales.
PETG | Medical / Biocompatibility (ISO 10993 / USP Class VI) | Grade-dependent (Specialty Medical ABS/PA12 grades available with USP Class VI) | Uncertified / Standard Commercial | Teksten om medisinske ABS- og PA12-kvaliteter gjaldt ikke dette materialet.
ABS | Heat Resistance | Medium–High | High | Samme egenskap stod med ulike verdier i to kolonner. Satt til én verdi som følger HDT/typisk bruk.
ABS | Impact/Toughness | Medium | High | Nesten alle materialer stod som High, og PLA stod som High i denne kolonnen men Low i Impact Resistance.
ABS | Flexibility | Medium | Low | Samme egenskap stod med ulike verdier i to-tre kolonner (for eksempel TPU, PA6, PC).
ABS | Flexibility Rating | Medium | Low | Samme egenskap stod med ulike verdier i to-tre kolonner (for eksempel TPU, PA6, PC).
ABS | Elasticity | Medium | Low | Samme egenskap stod med ulike verdier i to-tre kolonner (for eksempel TPU, PA6, PC).
ABS | Chemical Resistance | High | Medium | Samme egenskap stod med ulike verdier i to kolonner. Støtte som løses i vann/alkohol er satt lavt.
ABS | Chemical Resistance Rating | Good | Medium | Samme egenskap stod med ulike verdier i to kolonner. Støtte som løses i vann/alkohol er satt lavt.
ABS | UV Resistance | Medium | Low | Samme egenskap stod med ulike verdier i to kolonner (for eksempel PVA, PLA). ASA og PMMA er høyest.
ABS | UV / Weather | Medium | Low | Samme egenskap stod med ulike verdier i to kolonner (for eksempel PVA, PLA). ASA og PMMA er høyest.
ABS | Abrasion Resistance | High | Medium | Rettet slik at nylon, TPU og PEEK er høyest og PVA/BVOH lavest.
ABS | Moisture Sensitivity | Medium | Low | Rettet slik at nylon, PVA/BVOH og PC er høyest, og PP, PE, PPS og PVDF lavest.
ABS | Water Resistance | Good | High | PVA og BVOH (vannløselige) stod som Good. Nylon er satt noe lavere pga. fuktopptak.
ABS | Dimensional Stability | High | Low | Stod som Low for PLA og Extreme for PEEK, som er motsatt av krymping. Satt til det motsatte av krøllefare.
ABS+ | Heat Resistance | Medium–High | High | Samme egenskap stod med ulike verdier i to kolonner. Satt til én verdi som følger HDT/typisk bruk.
ABS+ | Impact/Toughness | Medium | High | Nesten alle materialer stod som High, og PLA stod som High i denne kolonnen men Low i Impact Resistance.
ABS+ | Flexibility | Medium | Low | Samme egenskap stod med ulike verdier i to-tre kolonner (for eksempel TPU, PA6, PC).
ABS+ | Flexibility Rating | Medium | Low | Samme egenskap stod med ulike verdier i to-tre kolonner (for eksempel TPU, PA6, PC).
ABS+ | Elasticity | Medium | Low | Samme egenskap stod med ulike verdier i to-tre kolonner (for eksempel TPU, PA6, PC).
ABS+ | Chemical Resistance | High | Medium | Samme egenskap stod med ulike verdier i to kolonner. Støtte som løses i vann/alkohol er satt lavt.
ABS+ | Chemical Resistance Rating | Good | Medium | Samme egenskap stod med ulike verdier i to kolonner. Støtte som løses i vann/alkohol er satt lavt.
ABS+ | UV Resistance | Medium | Low | Samme egenskap stod med ulike verdier i to kolonner (for eksempel PVA, PLA). ASA og PMMA er høyest.
ABS+ | UV / Weather | Medium | Low | Samme egenskap stod med ulike verdier i to kolonner (for eksempel PVA, PLA). ASA og PMMA er høyest.
ABS+ | Abrasion Resistance | High | Medium | Rettet slik at nylon, TPU og PEEK er høyest og PVA/BVOH lavest.
ABS+ | Warping Risk | High | Medium | Rettet så den stemmer med krymping og kammerkrav (for eksempel PC, nylon, PP, PEEK høy).
ABS+ | Moisture Sensitivity | Medium | Low | Rettet slik at nylon, PVA/BVOH og PC er høyest, og PP, PE, PPS og PVDF lavest.
ABS+ | Water Resistance | Good | High | PVA og BVOH (vannløselige) stod som Good. Nylon er satt noe lavere pga. fuktopptak.
ABS+ | Dimensional Stability | High | Medium | Stod som Low for PLA og Extreme for PEEK, som er motsatt av krymping. Satt til det motsatte av krøllefare.
ASA | Impact/Toughness | Medium | High | Nesten alle materialer stod som High, og PLA stod som High i denne kolonnen men Low i Impact Resistance.
ASA | Flexibility | Medium | Low | Samme egenskap stod med ulike verdier i to-tre kolonner (for eksempel TPU, PA6, PC).
ASA | Flexibility Rating | Medium | Low | Samme egenskap stod med ulike verdier i to-tre kolonner (for eksempel TPU, PA6, PC).
ASA | Elasticity | Medium | Low | Samme egenskap stod med ulike verdier i to-tre kolonner (for eksempel TPU, PA6, PC).
ASA | Chemical Resistance | High | Medium | Samme egenskap stod med ulike verdier i to kolonner. Støtte som løses i vann/alkohol er satt lavt.
ASA | Chemical Resistance Rating | Good | Medium | Samme egenskap stod med ulike verdier i to kolonner. Støtte som løses i vann/alkohol er satt lavt.
ASA | UV Resistance | High | Very High | Samme egenskap stod med ulike verdier i to kolonner (for eksempel PVA, PLA). ASA og PMMA er høyest.
ASA | UV / Weather | High | Very High | Samme egenskap stod med ulike verdier i to kolonner (for eksempel PVA, PLA). ASA og PMMA er høyest.
ASA | Fatigue Resistance Rating | High | Medium | Samme egenskap stod med ulike verdier i to kolonner.
ASA | Layer Adhesion | High | Medium | Tilpasset materialets lagvedheft (for eksempel er TPU høy og PP/PMMA lav).
ASA | Abrasion Resistance | High | Medium | Rettet slik at nylon, TPU og PEEK er høyest og PVA/BVOH lavest.
ASA | Moisture Sensitivity | Medium | Low | Rettet slik at nylon, PVA/BVOH og PC er høyest, og PP, PE, PPS og PVDF lavest.
ASA | Water Resistance | Good | High | PVA og BVOH (vannløselige) stod som Good. Nylon er satt noe lavere pga. fuktopptak.
ASA | Dimensional Stability | High | Low | Stod som Low for PLA og Extreme for PEEK, som er motsatt av krymping. Satt til det motsatte av krøllefare.
ASA+ | Impact/Toughness | Medium | High | Nesten alle materialer stod som High, og PLA stod som High i denne kolonnen men Low i Impact Resistance.
ASA+ | Flexibility | Medium | Low | Samme egenskap stod med ulike verdier i to-tre kolonner (for eksempel TPU, PA6, PC).
ASA+ | Flexibility Rating | Medium | Low | Samme egenskap stod med ulike verdier i to-tre kolonner (for eksempel TPU, PA6, PC).
ASA+ | Elasticity | Medium | Low | Samme egenskap stod med ulike verdier i to-tre kolonner (for eksempel TPU, PA6, PC).
ASA+ | Chemical Resistance | High | Medium | Samme egenskap stod med ulike verdier i to kolonner. Støtte som løses i vann/alkohol er satt lavt.
ASA+ | Chemical Resistance Rating | Good | Medium | Samme egenskap stod med ulike verdier i to kolonner. Støtte som løses i vann/alkohol er satt lavt.
ASA+ | UV Resistance | High | Very High | Samme egenskap stod med ulike verdier i to kolonner (for eksempel PVA, PLA). ASA og PMMA er høyest.
ASA+ | UV / Weather | High | Very High | Samme egenskap stod med ulike verdier i to kolonner (for eksempel PVA, PLA). ASA og PMMA er høyest.
ASA+ | Fatigue Resistance Rating | High | Medium | Samme egenskap stod med ulike verdier i to kolonner.
ASA+ | Layer Adhesion | High | Medium | Tilpasset materialets lagvedheft (for eksempel er TPU høy og PP/PMMA lav).
ASA+ | Abrasion Resistance | High | Medium | Rettet slik at nylon, TPU og PEEK er høyest og PVA/BVOH lavest.
ASA+ | Warping Risk | High | Medium | Rettet så den stemmer med krymping og kammerkrav (for eksempel PC, nylon, PP, PEEK høy).
ASA+ | Moisture Sensitivity | Medium | Low | Rettet slik at nylon, PVA/BVOH og PC er høyest, og PP, PE, PPS og PVDF lavest.
ASA+ | Water Resistance | Good | High | PVA og BVOH (vannløselige) stod som Good. Nylon er satt noe lavere pga. fuktopptak.
ASA+ | Dimensional Stability | High | Medium | Stod som Low for PLA og Extreme for PEEK, som er motsatt av krymping. Satt til det motsatte av krøllefare.
BVOH | Heat Resistance Rating | Poor | Low | Samme egenskap stod med ulike verdier i to kolonner. Satt til én verdi som følger HDT/typisk bruk.
BVOH | Impact/Toughness | Medium | Very Low | Nesten alle materialer stod som High, og PLA stod som High i denne kolonnen men Low i Impact Resistance.
BVOH | Impact Resistance | Low | Very Low | Nesten alle materialer stod som High, og PLA stod som High i denne kolonnen men Low i Impact Resistance.
BVOH | Flexibility | Low | Very Low | Samme egenskap stod med ulike verdier i to-tre kolonner (for eksempel TPU, PA6, PC).
BVOH | Flexibility Rating | Low | Very Low | Samme egenskap stod med ulike verdier i to-tre kolonner (for eksempel TPU, PA6, PC).
BVOH | Elasticity | Low | Very Low | Samme egenskap stod med ulike verdier i to-tre kolonner (for eksempel TPU, PA6, PC).
BVOH | Chemical Resistance | Low | Very Low | Samme egenskap stod med ulike verdier i to kolonner. Støtte som løses i vann/alkohol er satt lavt.
BVOH | Chemical Resistance Rating | Good | Very Low | Samme egenskap stod med ulike verdier i to kolonner. Støtte som løses i vann/alkohol er satt lavt.
BVOH | UV / Weather | Good | Low | Samme egenskap stod med ulike verdier i to kolonner (for eksempel PVA, PLA). ASA og PMMA er høyest.
BVOH | Fatigue Resistance | Low | Very Low | Samme egenskap stod med ulike verdier i to kolonner.
BVOH | Fatigue Resistance Rating | Poor | Very Low | Samme egenskap stod med ulike verdier i to kolonner.
BVOH | Layer Adhesion | Low | Medium | Tilpasset materialets lagvedheft (for eksempel er TPU høy og PP/PMMA lav).
BVOH | Abrasion Resistance | Low | Very Low | Rettet slik at nylon, TPU og PEEK er høyest og PVA/BVOH lavest.
BVOH | Moisture Sensitivity | High | Very High | Rettet slik at nylon, PVA/BVOH og PC er høyest, og PP, PE, PPS og PVDF lavest.
BVOH | Water Resistance | Good | Very Low | PVA og BVOH (vannløselige) stod som Good. Nylon er satt noe lavere pga. fuktopptak.
BVOH | Dimensional Stability | Low | High | Stod som Low for PLA og Extreme for PEEK, som er motsatt av krymping. Satt til det motsatte av krøllefare.
CoPA | Heat Resistance | High | Medium | Samme egenskap stod med ulike verdier i to kolonner. Satt til én verdi som følger HDT/typisk bruk.
CoPA | Heat Resistance Rating | High | Medium | Samme egenskap stod med ulike verdier i to kolonner. Satt til én verdi som følger HDT/typisk bruk.
CoPA | Flexibility Rating | High | Medium | Samme egenskap stod med ulike verdier i to-tre kolonner (for eksempel TPU, PA6, PC).
CoPA | Chemical Resistance Rating | Good | High | Samme egenskap stod med ulike verdier i to kolonner. Støtte som løses i vann/alkohol er satt lavt.
CoPA | UV Resistance | Medium | Low | Samme egenskap stod med ulike verdier i to kolonner (for eksempel PVA, PLA). ASA og PMMA er høyest.
CoPA | UV / Weather | Good | Low | Samme egenskap stod med ulike verdier i to kolonner (for eksempel PVA, PLA). ASA og PMMA er høyest.
CoPA | Fatigue Resistance | Medium | Very High | Samme egenskap stod med ulike verdier i to kolonner.
CoPA | Fatigue Resistance Rating | High | Very High | Samme egenskap stod med ulike verdier i to kolonner.
CoPA | Stiffness | Medium | Low | Stod som High for nesten alt, også TPU. Tilpasset materialets stivhet (bøyemodul).
CoPA | Warping Risk | High | Medium | Rettet så den stemmer med krymping og kammerkrav (for eksempel PC, nylon, PP, PEEK høy).
CoPA | Moisture Sensitivity | High | Very High | Rettet slik at nylon, PVA/BVOH og PC er høyest, og PP, PE, PPS og PVDF lavest.
CoPA | Water Resistance | Good | Medium | PVA og BVOH (vannløselige) stod som Good. Nylon er satt noe lavere pga. fuktopptak.
CoPA | Dimensional Stability | High | Medium | Stod som Low for PLA og Extreme for PEEK, som er motsatt av krymping. Satt til det motsatte av krøllefare.
CPE | Heat Resistance Rating | Good | Medium | Samme egenskap stod med ulike verdier i to kolonner. Satt til én verdi som følger HDT/typisk bruk.
CPE | Impact Resistance | Medium | High | Nesten alle materialer stod som High, og PLA stod som High i denne kolonnen men Low i Impact Resistance.
CPE | Flexibility | Medium | Low | Samme egenskap stod med ulike verdier i to-tre kolonner (for eksempel TPU, PA6, PC).
CPE | Flexibility Rating | Medium | Low | Samme egenskap stod med ulike verdier i to-tre kolonner (for eksempel TPU, PA6, PC).
CPE | Elasticity | Medium | Low | Samme egenskap stod med ulike verdier i to-tre kolonner (for eksempel TPU, PA6, PC).
CPE | Chemical Resistance Rating | Good | High | Samme egenskap stod med ulike verdier i to kolonner. Støtte som løses i vann/alkohol er satt lavt.
CPE | UV / Weather | Good | Medium | Samme egenskap stod med ulike verdier i to kolonner (for eksempel PVA, PLA). ASA og PMMA er høyest.
CPE | Fatigue Resistance Rating | High | Medium | Samme egenskap stod med ulike verdier i to kolonner.
CPE | Stiffness | High | Medium | Stod som High for nesten alt, også TPU. Tilpasset materialets stivhet (bøyemodul).
CPE | Moisture Sensitivity | Medium–High | Medium | Rettet slik at nylon, PVA/BVOH og PC er høyest, og PP, PE, PPS og PVDF lavest.
CPE | Water Resistance | Good | High | PVA og BVOH (vannløselige) stod som Good. Nylon er satt noe lavere pga. fuktopptak.
CPE | Dimensional Stability | High | Medium | Stod som Low for PLA og Extreme for PEEK, som er motsatt av krymping. Satt til det motsatte av krøllefare.
HIPS | Impact/Toughness | High | Medium | Nesten alle materialer stod som High, og PLA stod som High i denne kolonnen men Low i Impact Resistance.
HIPS | Impact Resistance | High | Medium | Nesten alle materialer stod som High, og PLA stod som High i denne kolonnen men Low i Impact Resistance.
HIPS | Flexibility | Medium | Low | Samme egenskap stod med ulike verdier i to-tre kolonner (for eksempel TPU, PA6, PC).
HIPS | Flexibility Rating | Medium | Low | Samme egenskap stod med ulike verdier i to-tre kolonner (for eksempel TPU, PA6, PC).
HIPS | Elasticity | Medium | Low | Samme egenskap stod med ulike verdier i to-tre kolonner (for eksempel TPU, PA6, PC).
HIPS | Chemical Resistance | Medium | Low | Samme egenskap stod med ulike verdier i to kolonner. Støtte som løses i vann/alkohol er satt lavt.
HIPS | Chemical Resistance Rating | Good | Low | Samme egenskap stod med ulike verdier i to kolonner. Støtte som løses i vann/alkohol er satt lavt.
HIPS | UV Resistance | Medium | Low | Samme egenskap stod med ulike verdier i to kolonner (for eksempel PVA, PLA). ASA og PMMA er høyest.
HIPS | UV / Weather | Medium | Low | Samme egenskap stod med ulike verdier i to kolonner (for eksempel PVA, PLA). ASA og PMMA er høyest.
HIPS | Fatigue Resistance | Medium | Low | Samme egenskap stod med ulike verdier i to kolonner.
HIPS | Fatigue Resistance Rating | Medium | Low | Samme egenskap stod med ulike verdier i to kolonner.
HIPS | Abrasion Resistance | Medium | Low | Rettet slik at nylon, TPU og PEEK er høyest og PVA/BVOH lavest.
HIPS | Warping Risk | Medium | High | Rettet så den stemmer med krymping og kammerkrav (for eksempel PC, nylon, PP, PEEK høy).
HIPS | Moisture Sensitivity | Medium | Low | Rettet slik at nylon, PVA/BVOH og PC er høyest, og PP, PE, PPS og PVDF lavest.
HIPS | Water Resistance | Good | High | PVA og BVOH (vannløselige) stod som Good. Nylon er satt noe lavere pga. fuktopptak.
HIPS | Dimensional Stability | High | Low | Stod som Low for PLA og Extreme for PEEK, som er motsatt av krymping. Satt til det motsatte av krøllefare.
HT-PLA | Impact/Toughness | High | Low | Nesten alle materialer stod som High, og PLA stod som High i denne kolonnen men Low i Impact Resistance.
HT-PLA | Impact Resistance | Medium | Low | Nesten alle materialer stod som High, og PLA stod som High i denne kolonnen men Low i Impact Resistance.
HT-PLA | Flexibility | Medium | Very Low | Samme egenskap stod med ulike verdier i to-tre kolonner (for eksempel TPU, PA6, PC).
HT-PLA | Flexibility Rating | Low | Very Low | Samme egenskap stod med ulike verdier i to-tre kolonner (for eksempel TPU, PA6, PC).
HT-PLA | Elasticity | Low | Very Low | Samme egenskap stod med ulike verdier i to-tre kolonner (for eksempel TPU, PA6, PC).
HT-PLA | Chemical Resistance | Medium | Low | Samme egenskap stod med ulike verdier i to kolonner. Støtte som løses i vann/alkohol er satt lavt.
HT-PLA | Chemical Resistance Rating | Good | Low | Samme egenskap stod med ulike verdier i to kolonner. Støtte som løses i vann/alkohol er satt lavt.
HT-PLA | UV / Weather | Medium | Low | Samme egenskap stod med ulike verdier i to kolonner (for eksempel PVA, PLA). ASA og PMMA er høyest.
HT-PLA | Fatigue Resistance | Medium | Very Low | Samme egenskap stod med ulike verdier i to kolonner.
HT-PLA | Fatigue Resistance Rating | Medium | Very Low | Samme egenskap stod med ulike verdier i to kolonner.
HT-PLA | Abrasion Resistance | Medium | Low | Rettet slik at nylon, TPU og PEEK er høyest og PVA/BVOH lavest.
HT-PLA | Moisture Sensitivity | Low–Medium | Low | Rettet slik at nylon, PVA/BVOH og PC er høyest, og PP, PE, PPS og PVDF lavest.
HT-PLA | Water Resistance | Good | High | PVA og BVOH (vannløselige) stod som Good. Nylon er satt noe lavere pga. fuktopptak.
MABS | Heat Resistance | Medium–High | High | Samme egenskap stod med ulike verdier i to kolonner. Satt til én verdi som følger HDT/typisk bruk.
MABS | Impact/Toughness | Medium | High | Nesten alle materialer stod som High, og PLA stod som High i denne kolonnen men Low i Impact Resistance.
MABS | Flexibility | Medium | Low | Samme egenskap stod med ulike verdier i to-tre kolonner (for eksempel TPU, PA6, PC).
MABS | Flexibility Rating | Medium | Low | Samme egenskap stod med ulike verdier i to-tre kolonner (for eksempel TPU, PA6, PC).
MABS | Elasticity | Medium | Low | Samme egenskap stod med ulike verdier i to-tre kolonner (for eksempel TPU, PA6, PC).
MABS | Chemical Resistance | High | Medium | Samme egenskap stod med ulike verdier i to kolonner. Støtte som løses i vann/alkohol er satt lavt.
MABS | Chemical Resistance Rating | Good | Medium | Samme egenskap stod med ulike verdier i to kolonner. Støtte som løses i vann/alkohol er satt lavt.
MABS | UV Resistance | Medium | Low | Samme egenskap stod med ulike verdier i to kolonner (for eksempel PVA, PLA). ASA og PMMA er høyest.
MABS | UV / Weather | Medium | Low | Samme egenskap stod med ulike verdier i to kolonner (for eksempel PVA, PLA). ASA og PMMA er høyest.
MABS | Abrasion Resistance | High | Medium | Rettet slik at nylon, TPU og PEEK er høyest og PVA/BVOH lavest.
MABS | Moisture Sensitivity | Medium | Low | Rettet slik at nylon, PVA/BVOH og PC er høyest, og PP, PE, PPS og PVDF lavest.
MABS | Water Resistance | Good | High | PVA og BVOH (vannløselige) stod som Good. Nylon er satt noe lavere pga. fuktopptak.
MABS | Dimensional Stability | High | Low | Stod som Low for PLA og Extreme for PEEK, som er motsatt av krymping. Satt til det motsatte av krøllefare.
PA (Nylon) | Heat Resistance | High | Medium | Samme egenskap stod med ulike verdier i to kolonner. Satt til én verdi som følger HDT/typisk bruk.
PA (Nylon) | Heat Resistance Rating | High | Medium | Samme egenskap stod med ulike verdier i to kolonner. Satt til én verdi som følger HDT/typisk bruk.
PA (Nylon) | Flexibility | High | Medium | Samme egenskap stod med ulike verdier i to-tre kolonner (for eksempel TPU, PA6, PC).
PA (Nylon) | Flexibility Rating | High | Medium | Samme egenskap stod med ulike verdier i to-tre kolonner (for eksempel TPU, PA6, PC).
PA (Nylon) | Chemical Resistance Rating | Good | High | Samme egenskap stod med ulike verdier i to kolonner. Støtte som løses i vann/alkohol er satt lavt.
PA (Nylon) | UV Resistance | Medium | Low | Samme egenskap stod med ulike verdier i to kolonner (for eksempel PVA, PLA). ASA og PMMA er høyest.
PA (Nylon) | UV / Weather | Good | Low | Samme egenskap stod med ulike verdier i to kolonner (for eksempel PVA, PLA). ASA og PMMA er høyest.
PA (Nylon) | Fatigue Resistance | Medium | Very High | Samme egenskap stod med ulike verdier i to kolonner.
PA (Nylon) | Fatigue Resistance Rating | High | Very High | Samme egenskap stod med ulike verdier i to kolonner.
PA (Nylon) | Stiffness | Medium | Low | Stod som High for nesten alt, også TPU. Tilpasset materialets stivhet (bøyemodul).
PA (Nylon) | Abrasion Resistance | High | Very High | Rettet slik at nylon, TPU og PEEK er høyest og PVA/BVOH lavest.
PA (Nylon) | Moisture Sensitivity | High | Very High | Rettet slik at nylon, PVA/BVOH og PC er høyest, og PP, PE, PPS og PVDF lavest.
PA (Nylon) | Water Resistance | Good | Medium | PVA og BVOH (vannløselige) stod som Good. Nylon er satt noe lavere pga. fuktopptak.
PA (Nylon) | Dimensional Stability | High | Low | Stod som Low for PLA og Extreme for PEEK, som er motsatt av krymping. Satt til det motsatte av krøllefare.
PA12 | Heat Resistance | High | Medium | Samme egenskap stod med ulike verdier i to kolonner. Satt til én verdi som følger HDT/typisk bruk.
PA12 | Heat Resistance Rating | High | Medium | Samme egenskap stod med ulike verdier i to kolonner. Satt til én verdi som følger HDT/typisk bruk.
PA12 | Flexibility | High | Medium | Samme egenskap stod med ulike verdier i to-tre kolonner (for eksempel TPU, PA6, PC).
PA12 | Flexibility Rating | High | Medium | Samme egenskap stod med ulike verdier i to-tre kolonner (for eksempel TPU, PA6, PC).
PA12 | Chemical Resistance Rating | Good | High | Samme egenskap stod med ulike verdier i to kolonner. Støtte som løses i vann/alkohol er satt lavt.
PA12 | UV Resistance | Medium | Low | Samme egenskap stod med ulike verdier i to kolonner (for eksempel PVA, PLA). ASA og PMMA er høyest.
PA12 | UV / Weather | Good | Low | Samme egenskap stod med ulike verdier i to kolonner (for eksempel PVA, PLA). ASA og PMMA er høyest.
PA12 | Fatigue Resistance | Medium | Very High | Samme egenskap stod med ulike verdier i to kolonner.
PA12 | Fatigue Resistance Rating | High | Very High | Samme egenskap stod med ulike verdier i to kolonner.
PA12 | Stiffness | Medium | Low | Stod som High for nesten alt, også TPU. Tilpasset materialets stivhet (bøyemodul).
PA12 | Abrasion Resistance | High | Very High | Rettet slik at nylon, TPU og PEEK er høyest og PVA/BVOH lavest.
PA12 | Water Resistance | Good | Medium | PVA og BVOH (vannløselige) stod som Good. Nylon er satt noe lavere pga. fuktopptak.
PA12 | Dimensional Stability | High | Low | Stod som Low for PLA og Extreme for PEEK, som er motsatt av krymping. Satt til det motsatte av krøllefare.
PA6 | Heat Resistance | Very High | Medium | Samme egenskap stod med ulike verdier i to kolonner. Satt til én verdi som følger HDT/typisk bruk.
PA6 | Heat Resistance Rating | Very High | Medium | Samme egenskap stod med ulike verdier i to kolonner. Satt til én verdi som følger HDT/typisk bruk.
PA6 | Flexibility | High | Medium | Samme egenskap stod med ulike verdier i to-tre kolonner (for eksempel TPU, PA6, PC).
PA6 | Flexibility Rating | Very High | Medium | Samme egenskap stod med ulike verdier i to-tre kolonner (for eksempel TPU, PA6, PC).
PA6 | Chemical Resistance Rating | Good | High | Samme egenskap stod med ulike verdier i to kolonner. Støtte som løses i vann/alkohol er satt lavt.
PA6 | UV Resistance | Medium | Low | Samme egenskap stod med ulike verdier i to kolonner (for eksempel PVA, PLA). ASA og PMMA er høyest.
PA6 | UV / Weather | Good | Low | Samme egenskap stod med ulike verdier i to kolonner (for eksempel PVA, PLA). ASA og PMMA er høyest.
PA6 | Fatigue Resistance | Medium | Very High | Samme egenskap stod med ulike verdier i to kolonner.
PA6 | Fatigue Resistance Rating | High | Very High | Samme egenskap stod med ulike verdier i to kolonner.
PA6 | Abrasion Resistance | High | Very High | Rettet slik at nylon, TPU og PEEK er høyest og PVA/BVOH lavest.
PA6 | Water Resistance | Good | Medium | PVA og BVOH (vannløselige) stod som Good. Nylon er satt noe lavere pga. fuktopptak.
PA6 | Dimensional Stability | High | Very Low | Stod som Low for PLA og Extreme for PEEK, som er motsatt av krymping. Satt til det motsatte av krøllefare.
PA612 | Heat Resistance | High | Medium | Samme egenskap stod med ulike verdier i to kolonner. Satt til én verdi som følger HDT/typisk bruk.
PA612 | Heat Resistance Rating | High | Medium | Samme egenskap stod med ulike verdier i to kolonner. Satt til én verdi som følger HDT/typisk bruk.
PA612 | Flexibility | High | Medium | Samme egenskap stod med ulike verdier i to-tre kolonner (for eksempel TPU, PA6, PC).
PA612 | Flexibility Rating | High | Medium | Samme egenskap stod med ulike verdier i to-tre kolonner (for eksempel TPU, PA6, PC).
PA612 | Chemical Resistance Rating | Good | High | Samme egenskap stod med ulike verdier i to kolonner. Støtte som løses i vann/alkohol er satt lavt.
PA612 | UV Resistance | Medium | Low | Samme egenskap stod med ulike verdier i to kolonner (for eksempel PVA, PLA). ASA og PMMA er høyest.
PA612 | UV / Weather | Good | Low | Samme egenskap stod med ulike verdier i to kolonner (for eksempel PVA, PLA). ASA og PMMA er høyest.
PA612 | Fatigue Resistance | Medium | Very High | Samme egenskap stod med ulike verdier i to kolonner.
PA612 | Fatigue Resistance Rating | High | Very High | Samme egenskap stod med ulike verdier i to kolonner.
PA612 | Stiffness | Medium | Low | Stod som High for nesten alt, også TPU. Tilpasset materialets stivhet (bøyemodul).
PA612 | Abrasion Resistance | High | Very High | Rettet slik at nylon, TPU og PEEK er høyest og PVA/BVOH lavest.
PA612 | Water Resistance | Good | Medium | PVA og BVOH (vannløselige) stod som Good. Nylon er satt noe lavere pga. fuktopptak.
PA612 | Dimensional Stability | High | Low | Stod som Low for PLA og Extreme for PEEK, som er motsatt av krymping. Satt til det motsatte av krøllefare.
PAHT | Heat Resistance | Very High | High | Samme egenskap stod med ulike verdier i to kolonner. Satt til én verdi som følger HDT/typisk bruk.
PAHT | Heat Resistance Rating | Very High | High | Samme egenskap stod med ulike verdier i to kolonner. Satt til én verdi som følger HDT/typisk bruk.
PAHT | Impact Resistance | Very High | High | Nesten alle materialer stod som High, og PLA stod som High i denne kolonnen men Low i Impact Resistance.
PAHT | Flexibility | High | Low | Samme egenskap stod med ulike verdier i to-tre kolonner (for eksempel TPU, PA6, PC).
PAHT | Flexibility Rating | Very High | Low | Samme egenskap stod med ulike verdier i to-tre kolonner (for eksempel TPU, PA6, PC).
PAHT | Elasticity | Medium | Low | Samme egenskap stod med ulike verdier i to-tre kolonner (for eksempel TPU, PA6, PC).
PAHT | Chemical Resistance | Very High | High | Samme egenskap stod med ulike verdier i to kolonner. Støtte som løses i vann/alkohol er satt lavt.
PAHT | Chemical Resistance Rating | Good | High | Samme egenskap stod med ulike verdier i to kolonner. Støtte som løses i vann/alkohol er satt lavt.
PAHT | UV / Weather | Good | Medium | Samme egenskap stod med ulike verdier i to kolonner (for eksempel PVA, PLA). ASA og PMMA er høyest.
PAHT | Fatigue Resistance | Medium | Very High | Samme egenskap stod med ulike verdier i to kolonner.
PAHT | Fatigue Resistance Rating | High | Very High | Samme egenskap stod med ulike verdier i to kolonner.
PAHT | Stiffness | Medium | High | Stod som High for nesten alt, også TPU. Tilpasset materialets stivhet (bøyemodul).
PAHT | Abrasion Resistance | High | Very High | Rettet slik at nylon, TPU og PEEK er høyest og PVA/BVOH lavest.
PAHT | Warping Risk | Very High | High | Rettet så den stemmer med krymping og kammerkrav (for eksempel PC, nylon, PP, PEEK høy).
PAHT | Water Resistance | Good | Medium | PVA og BVOH (vannløselige) stod som Good. Nylon er satt noe lavere pga. fuktopptak.
PAHT | Dimensional Stability | Very High | Low | Stod som Low for PLA og Extreme for PEEK, som er motsatt av krymping. Satt til det motsatte av krøllefare.
PBT | Heat Resistance | High | Medium | Samme egenskap stod med ulike verdier i to kolonner. Satt til én verdi som følger HDT/typisk bruk.
PBT | Heat Resistance Rating | High | Medium | Samme egenskap stod med ulike verdier i to kolonner. Satt til én verdi som følger HDT/typisk bruk.
PBT | Flexibility | Medium | Low | Samme egenskap stod med ulike verdier i to-tre kolonner (for eksempel TPU, PA6, PC).
PBT | Flexibility Rating | Medium | Low | Samme egenskap stod med ulike verdier i to-tre kolonner (for eksempel TPU, PA6, PC).
PBT | Elasticity | Medium | Low | Samme egenskap stod med ulike verdier i to-tre kolonner (for eksempel TPU, PA6, PC).
PBT | Chemical Resistance Rating | Good | High | Samme egenskap stod med ulike verdier i to kolonner. Støtte som løses i vann/alkohol er satt lavt.
PBT | UV / Weather | Good | Medium | Samme egenskap stod med ulike verdier i to kolonner (for eksempel PVA, PLA). ASA og PMMA er høyest.
PBT | Fatigue Resistance | Medium | High | Samme egenskap stod med ulike verdier i to kolonner.
PBT | Stiffness | Medium | High | Stod som High for nesten alt, også TPU. Tilpasset materialets stivhet (bøyemodul).
PBT | Layer Adhesion | High | Medium | Tilpasset materialets lagvedheft (for eksempel er TPU høy og PP/PMMA lav).
PBT | Moisture Sensitivity | Medium | Low | Rettet slik at nylon, PVA/BVOH og PC er høyest, og PP, PE, PPS og PVDF lavest.
PBT | Water Resistance | Good | High | PVA og BVOH (vannløselige) stod som Good. Nylon er satt noe lavere pga. fuktopptak.
PBT | Dimensional Stability | High | Low | Stod som Low for PLA og Extreme for PEEK, som er motsatt av krymping. Satt til det motsatte av krøllefare.
PC | Heat Resistance | Very High | High | Samme egenskap stod med ulike verdier i to kolonner. Satt til én verdi som følger HDT/typisk bruk.
PC | Heat Resistance Rating | Very High | High | Samme egenskap stod med ulike verdier i to kolonner. Satt til én verdi som følger HDT/typisk bruk.
PC | Impact/Toughness | High | Very High | Nesten alle materialer stod som High, og PLA stod som High i denne kolonnen men Low i Impact Resistance.
PC | Flexibility | Medium | Low | Samme egenskap stod med ulike verdier i to-tre kolonner (for eksempel TPU, PA6, PC).
PC | Flexibility Rating | Very High | Low | Samme egenskap stod med ulike verdier i to-tre kolonner (for eksempel TPU, PA6, PC).
PC | Elasticity | Medium | Low | Samme egenskap stod med ulike verdier i to-tre kolonner (for eksempel TPU, PA6, PC).
PC | Chemical Resistance | Very High | Medium | Samme egenskap stod med ulike verdier i to kolonner. Støtte som løses i vann/alkohol er satt lavt.
PC | Chemical Resistance Rating | Good | Medium | Samme egenskap stod med ulike verdier i to kolonner. Støtte som løses i vann/alkohol er satt lavt.
PC | UV / Weather | Good | Medium | Samme egenskap stod med ulike verdier i to kolonner (for eksempel PVA, PLA). ASA og PMMA er høyest.
PC | Fatigue Resistance | Medium | High | Samme egenskap stod med ulike verdier i to kolonner.
PC | Layer Adhesion | High | Medium | Tilpasset materialets lagvedheft (for eksempel er TPU høy og PP/PMMA lav).
PC | Abrasion Resistance | High | Medium | Rettet slik at nylon, TPU og PEEK er høyest og PVA/BVOH lavest.
PC | Warping Risk | High | Very High | Rettet så den stemmer med krymping og kammerkrav (for eksempel PC, nylon, PP, PEEK høy).
PC | Water Resistance | Good | High | PVA og BVOH (vannløselige) stod som Good. Nylon er satt noe lavere pga. fuktopptak.
PC | Dimensional Stability | Very High | Very Low | Stod som Low for PLA og Extreme for PEEK, som er motsatt av krymping. Satt til det motsatte av krøllefare.
PC | Enclosure | Recommended | Required | PC krever lukket kammer. «Recommended» var for svakt.
PC-ABS | Impact/Toughness | High | Very High | Nesten alle materialer stod som High, og PLA stod som High i denne kolonnen men Low i Impact Resistance.
PC-ABS | Impact Resistance | High | Very High | Nesten alle materialer stod som High, og PLA stod som High i denne kolonnen men Low i Impact Resistance.
PC-ABS | Flexibility | Medium | Low | Samme egenskap stod med ulike verdier i to-tre kolonner (for eksempel TPU, PA6, PC).
PC-ABS | Flexibility Rating | High | Low | Samme egenskap stod med ulike verdier i to-tre kolonner (for eksempel TPU, PA6, PC).
PC-ABS | Elasticity | Medium | Low | Samme egenskap stod med ulike verdier i to-tre kolonner (for eksempel TPU, PA6, PC).
PC-ABS | Chemical Resistance | High | Medium | Samme egenskap stod med ulike verdier i to kolonner. Støtte som løses i vann/alkohol er satt lavt.
PC-ABS | Chemical Resistance Rating | Good | Medium | Samme egenskap stod med ulike verdier i to kolonner. Støtte som løses i vann/alkohol er satt lavt.
PC-ABS | UV Resistance | Medium | Low | Samme egenskap stod med ulike verdier i to kolonner (for eksempel PVA, PLA). ASA og PMMA er høyest.
PC-ABS | UV / Weather | Good | Low | Samme egenskap stod med ulike verdier i to kolonner (for eksempel PVA, PLA). ASA og PMMA er høyest.
PC-ABS | Fatigue Resistance | Medium | High | Samme egenskap stod med ulike verdier i to kolonner.
PC-ABS | Layer Adhesion | High | Medium | Tilpasset materialets lagvedheft (for eksempel er TPU høy og PP/PMMA lav).
PC-ABS | Abrasion Resistance | High | Medium | Rettet slik at nylon, TPU og PEEK er høyest og PVA/BVOH lavest.
PC-ABS | Moisture Sensitivity | High | Medium | Rettet slik at nylon, PVA/BVOH og PC er høyest, og PP, PE, PPS og PVDF lavest.
PC-ABS | Water Resistance | Good | High | PVA og BVOH (vannløselige) stod som Good. Nylon er satt noe lavere pga. fuktopptak.
PC-ABS | Dimensional Stability | High | Low | Stod som Low for PLA og Extreme for PEEK, som er motsatt av krymping. Satt til det motsatte av krøllefare.
PC-PBT | Impact/Toughness | High | Very High | Nesten alle materialer stod som High, og PLA stod som High i denne kolonnen men Low i Impact Resistance.
PC-PBT | Impact Resistance | High | Very High | Nesten alle materialer stod som High, og PLA stod som High i denne kolonnen men Low i Impact Resistance.
PC-PBT | Flexibility | Medium | Low | Samme egenskap stod med ulike verdier i to-tre kolonner (for eksempel TPU, PA6, PC).
PC-PBT | Flexibility Rating | High | Low | Samme egenskap stod med ulike verdier i to-tre kolonner (for eksempel TPU, PA6, PC).
PC-PBT | Elasticity | Medium | Low | Samme egenskap stod med ulike verdier i to-tre kolonner (for eksempel TPU, PA6, PC).
PC-PBT | Chemical Resistance Rating | Good | High | Samme egenskap stod med ulike verdier i to kolonner. Støtte som løses i vann/alkohol er satt lavt.
PC-PBT | UV / Weather | Good | Medium | Samme egenskap stod med ulike verdier i to kolonner (for eksempel PVA, PLA). ASA og PMMA er høyest.
PC-PBT | Fatigue Resistance | Medium | High | Samme egenskap stod med ulike verdier i to kolonner.
PC-PBT | Layer Adhesion | High | Medium | Tilpasset materialets lagvedheft (for eksempel er TPU høy og PP/PMMA lav).
PC-PBT | Abrasion Resistance | High | Medium | Rettet slik at nylon, TPU og PEEK er høyest og PVA/BVOH lavest.
PC-PBT | Moisture Sensitivity | Medium–High | Medium | Rettet slik at nylon, PVA/BVOH og PC er høyest, og PP, PE, PPS og PVDF lavest.
PC-PBT | Water Resistance | Good | High | PVA og BVOH (vannløselige) stod som Good. Nylon er satt noe lavere pga. fuktopptak.
PC-PBT | Dimensional Stability | High | Low | Stod som Low for PLA og Extreme for PEEK, som er motsatt av krymping. Satt til det motsatte av krøllefare.
PCL | Heat Resistance Rating | Low | Very Low | Samme egenskap stod med ulike verdier i to kolonner. Satt til én verdi som følger HDT/typisk bruk.
PCL | Impact/Toughness | High | Low | Nesten alle materialer stod som High, og PLA stod som High i denne kolonnen men Low i Impact Resistance.
PCL | Flexibility | Low | Medium | Samme egenskap stod med ulike verdier i to-tre kolonner (for eksempel TPU, PA6, PC).
PCL | Flexibility Rating | Low | Medium | Samme egenskap stod med ulike verdier i to-tre kolonner (for eksempel TPU, PA6, PC).
PCL | Elasticity | Low | Medium | Samme egenskap stod med ulike verdier i to-tre kolonner (for eksempel TPU, PA6, PC).
PCL | Chemical Resistance Rating | Good | Low | Samme egenskap stod med ulike verdier i to kolonner. Støtte som løses i vann/alkohol er satt lavt.
PCL | UV / Weather | Medium | Low | Samme egenskap stod med ulike verdier i to kolonner (for eksempel PVA, PLA). ASA og PMMA er høyest.
PCL | Fatigue Resistance Rating | Poor | Low | Samme egenskap stod med ulike verdier i to kolonner.
PCL | Stiffness | Medium | Very Low | Stod som High for nesten alt, også TPU. Tilpasset materialets stivhet (bøyemodul).
PCL | Layer Adhesion | Low | High | Tilpasset materialets lagvedheft (for eksempel er TPU høy og PP/PMMA lav).
PCL | Water Resistance | Good | High | PVA og BVOH (vannløselige) stod som Good. Nylon er satt noe lavere pga. fuktopptak.
PCL | Dimensional Stability | Low | High | Stod som Low for PLA og Extreme for PEEK, som er motsatt av krymping. Satt til det motsatte av krøllefare.
PCTG | Heat Resistance Rating | Good | Medium | Samme egenskap stod med ulike verdier i to kolonner. Satt til én verdi som følger HDT/typisk bruk.
PCTG | Impact Resistance | Medium | High | Nesten alle materialer stod som High, og PLA stod som High i denne kolonnen men Low i Impact Resistance.
PCTG | Flexibility | Medium | Low | Samme egenskap stod med ulike verdier i to-tre kolonner (for eksempel TPU, PA6, PC).
PCTG | Flexibility Rating | Medium | Low | Samme egenskap stod med ulike verdier i to-tre kolonner (for eksempel TPU, PA6, PC).
PCTG | Elasticity | Medium | Low | Samme egenskap stod med ulike verdier i to-tre kolonner (for eksempel TPU, PA6, PC).
PCTG | Chemical Resistance Rating | Good | High | Samme egenskap stod med ulike verdier i to kolonner. Støtte som løses i vann/alkohol er satt lavt.
PCTG | UV Resistance | Low | Medium | Samme egenskap stod med ulike verdier i to kolonner (for eksempel PVA, PLA). ASA og PMMA er høyest.
PCTG | UV / Weather | Good | Medium | Samme egenskap stod med ulike verdier i to kolonner (for eksempel PVA, PLA). ASA og PMMA er høyest.
PCTG | Stiffness | High | Medium | Stod som High for nesten alt, også TPU. Tilpasset materialets stivhet (bøyemodul).
PCTG | Water Resistance | Good | High | PVA og BVOH (vannløselige) stod som Good. Nylon er satt noe lavere pga. fuktopptak.
PCTG | Drybox | No | Recommended | PCTG tar opp fukt. Tørkeboks anbefales.
PE | Heat Resistance | Medium–High | Low | Samme egenskap stod med ulike verdier i to kolonner. Satt til én verdi som følger HDT/typisk bruk.
PE | Heat Resistance Rating | Medium | Low | Samme egenskap stod med ulike verdier i to kolonner. Satt til én verdi som følger HDT/typisk bruk.
PE | Impact Resistance | Medium | High | Nesten alle materialer stod som High, og PLA stod som High i denne kolonnen men Low i Impact Resistance.
PE | Flexibility | Low | Medium | Samme egenskap stod med ulike verdier i to-tre kolonner (for eksempel TPU, PA6, PC).
PE | Flexibility Rating | High | Medium | Samme egenskap stod med ulike verdier i to-tre kolonner (for eksempel TPU, PA6, PC).
PE | Elasticity | High | Medium | Samme egenskap stod med ulike verdier i to-tre kolonner (for eksempel TPU, PA6, PC).
PE | Chemical Resistance | High | Very High | Samme egenskap stod med ulike verdier i to kolonner. Støtte som løses i vann/alkohol er satt lavt.
PE | Chemical Resistance Rating | Good | Very High | Samme egenskap stod med ulike verdier i to kolonner. Støtte som løses i vann/alkohol er satt lavt.
PE | UV Resistance | High | Low | Samme egenskap stod med ulike verdier i to kolonner (for eksempel PVA, PLA). ASA og PMMA er høyest.
PE | UV / Weather | High | Low | Samme egenskap stod med ulike verdier i to kolonner (for eksempel PVA, PLA). ASA og PMMA er høyest.
PE | Fatigue Resistance | Medium | High | Samme egenskap stod med ulike verdier i to kolonner.
PE | Stiffness | High | Low | Stod som High for nesten alt, også TPU. Tilpasset materialets stivhet (bøyemodul).
PE | Layer Adhesion | High | Low | Tilpasset materialets lagvedheft (for eksempel er TPU høy og PP/PMMA lav).
PE | Abrasion Resistance | Medium | High | Rettet slik at nylon, TPU og PEEK er høyest og PVA/BVOH lavest.
PE | Warping Risk | High | Very High | Rettet så den stemmer med krymping og kammerkrav (for eksempel PC, nylon, PP, PEEK høy).
PE | Moisture Sensitivity | Low | Very Low | Rettet slik at nylon, PVA/BVOH og PC er høyest, og PP, PE, PPS og PVDF lavest.
PE | Water Resistance | Good | Very High | PVA og BVOH (vannløselige) stod som Good. Nylon er satt noe lavere pga. fuktopptak.
PE | Dimensional Stability | High | Very Low | Stod som Low for PLA og Extreme for PEEK, som er motsatt av krymping. Satt til det motsatte av krøllefare.
PEBA | Heat Resistance | Medium–High | Medium | Samme egenskap stod med ulike verdier i to kolonner. Satt til én verdi som følger HDT/typisk bruk.
PEBA | Heat Resistance Rating | High | Medium | Samme egenskap stod med ulike verdier i to kolonner. Satt til én verdi som følger HDT/typisk bruk.
PEBA | Impact/Toughness | High | Very High | Nesten alle materialer stod som High, og PLA stod som High i denne kolonnen men Low i Impact Resistance.
PEBA | Impact Resistance | High | Very High | Nesten alle materialer stod som High, og PLA stod som High i denne kolonnen men Low i Impact Resistance.
PEBA | Flexibility | High | Very High | Samme egenskap stod med ulike verdier i to-tre kolonner (for eksempel TPU, PA6, PC).
PEBA | Flexibility Rating | High | Very High | Samme egenskap stod med ulike verdier i to-tre kolonner (for eksempel TPU, PA6, PC).
PEBA | Elasticity | Medium | Very High | Samme egenskap stod med ulike verdier i to-tre kolonner (for eksempel TPU, PA6, PC).
PEBA | Chemical Resistance Rating | Good | High | Samme egenskap stod med ulike verdier i to kolonner. Støtte som løses i vann/alkohol er satt lavt.
PEBA | UV / Weather | Good | Medium | Samme egenskap stod med ulike verdier i to kolonner (for eksempel PVA, PLA). ASA og PMMA er høyest.
PEBA | Fatigue Resistance | Medium | Very High | Samme egenskap stod med ulike verdier i to kolonner.
PEBA | Fatigue Resistance Rating | High | Very High | Samme egenskap stod med ulike verdier i to kolonner.
PEBA | Stiffness | Medium | Very Low | Stod som High for nesten alt, også TPU. Tilpasset materialets stivhet (bøyemodul).
PEBA | Warping Risk | High | Medium | Rettet så den stemmer med krymping og kammerkrav (for eksempel PC, nylon, PP, PEEK høy).
PEBA | Moisture Sensitivity | Low–Medium | High | Rettet slik at nylon, PVA/BVOH og PC er høyest, og PP, PE, PPS og PVDF lavest.
PEBA | Water Resistance | Good | High | PVA og BVOH (vannløselige) stod som Good. Nylon er satt noe lavere pga. fuktopptak.
PEBA | Dimensional Stability | High | Medium | Stod som Low for PLA og Extreme for PEEK, som er motsatt av krymping. Satt til det motsatte av krøllefare.
PEBA | Drybox | No | Recommended | PEBA tar opp fukt. Tørkeboks anbefales.
PEEK | Heat Resistance | Extreme | Very High | Samme egenskap stod med ulike verdier i to kolonner. Satt til én verdi som følger HDT/typisk bruk.
PEEK | Heat Resistance Rating | Extreme | Very High | Samme egenskap stod med ulike verdier i to kolonner. Satt til én verdi som følger HDT/typisk bruk.
PEEK | Impact/Toughness | High | Very High | Nesten alle materialer stod som High, og PLA stod som High i denne kolonnen men Low i Impact Resistance.
PEEK | Impact Resistance | Extreme | Very High | Nesten alle materialer stod som High, og PLA stod som High i denne kolonnen men Low i Impact Resistance.
PEEK | Flexibility | High | Low | Samme egenskap stod med ulike verdier i to-tre kolonner (for eksempel TPU, PA6, PC).
PEEK | Flexibility Rating | Extreme | Low | Samme egenskap stod med ulike verdier i to-tre kolonner (for eksempel TPU, PA6, PC).
PEEK | Elasticity | Medium | Low | Samme egenskap stod med ulike verdier i to-tre kolonner (for eksempel TPU, PA6, PC).
PEEK | Chemical Resistance Rating | Excellent | Very High | Samme egenskap stod med ulike verdier i to kolonner. Støtte som løses i vann/alkohol er satt lavt.
PEEK | UV Resistance | Medium | High | Samme egenskap stod med ulike verdier i to kolonner (for eksempel PVA, PLA). ASA og PMMA er høyest.
PEEK | UV / Weather | Excellent | High | Samme egenskap stod med ulike verdier i to kolonner (for eksempel PVA, PLA). ASA og PMMA er høyest.
PEEK | Fatigue Resistance | High | Very High | Samme egenskap stod med ulike verdier i to kolonner.
PEEK | Fatigue Resistance Rating | Excellent | Very High | Samme egenskap stod med ulike verdier i to kolonner.
PEEK | Layer Adhesion | High | Medium | Tilpasset materialets lagvedheft (for eksempel er TPU høy og PP/PMMA lav).
PEEK | Water Resistance | Excellent | Very High | PVA og BVOH (vannløselige) stod som Good. Nylon er satt noe lavere pga. fuktopptak.
PEEK | Dimensional Stability | Extreme | Very Low | Stod som Low for PLA og Extreme for PEEK, som er motsatt av krymping. Satt til det motsatte av krøllefare.
PEI | Heat Resistance | Extreme | Very High | Samme egenskap stod med ulike verdier i to kolonner. Satt til én verdi som følger HDT/typisk bruk.
PEI | Heat Resistance Rating | Extreme | Very High | Samme egenskap stod med ulike verdier i to kolonner. Satt til én verdi som følger HDT/typisk bruk.
PEI | Impact/Toughness | High | Very High | Nesten alle materialer stod som High, og PLA stod som High i denne kolonnen men Low i Impact Resistance.
PEI | Impact Resistance | Extreme | Very High | Nesten alle materialer stod som High, og PLA stod som High i denne kolonnen men Low i Impact Resistance.
PEI | Flexibility | Medium | Low | Samme egenskap stod med ulike verdier i to-tre kolonner (for eksempel TPU, PA6, PC).
PEI | Flexibility Rating | Extreme | Low | Samme egenskap stod med ulike verdier i to-tre kolonner (for eksempel TPU, PA6, PC).
PEI | Elasticity | Medium | Low | Samme egenskap stod med ulike verdier i to-tre kolonner (for eksempel TPU, PA6, PC).
PEI | Chemical Resistance | Very High | High | Samme egenskap stod med ulike verdier i to kolonner. Støtte som løses i vann/alkohol er satt lavt.
PEI | Chemical Resistance Rating | Excellent | High | Samme egenskap stod med ulike verdier i to kolonner. Støtte som løses i vann/alkohol er satt lavt.
PEI | UV / Weather | Excellent | High | Samme egenskap stod med ulike verdier i to kolonner (for eksempel PVA, PLA). ASA og PMMA er høyest.
PEI | Fatigue Resistance | High | Very High | Samme egenskap stod med ulike verdier i to kolonner.
PEI | Fatigue Resistance Rating | Excellent | Very High | Samme egenskap stod med ulike verdier i to kolonner.
PEI | Layer Adhesion | High | Medium | Tilpasset materialets lagvedheft (for eksempel er TPU høy og PP/PMMA lav).
PEI | Abrasion Resistance | Very High | High | Rettet slik at nylon, TPU og PEEK er høyest og PVA/BVOH lavest.
PEI | Moisture Sensitivity | Medium | High | Rettet slik at nylon, PVA/BVOH og PC er høyest, og PP, PE, PPS og PVDF lavest.
PEI | Water Resistance | Excellent | Very High | PVA og BVOH (vannløselige) stod som Good. Nylon er satt noe lavere pga. fuktopptak.
PEI | Dimensional Stability | Extreme | Very Low | Stod som Low for PLA og Extreme for PEEK, som er motsatt av krymping. Satt til det motsatte av krøllefare.
PEKK | Heat Resistance | Extreme | Very High | Samme egenskap stod med ulike verdier i to kolonner. Satt til én verdi som følger HDT/typisk bruk.
PEKK | Heat Resistance Rating | Extreme | Very High | Samme egenskap stod med ulike verdier i to kolonner. Satt til én verdi som følger HDT/typisk bruk.
PEKK | Impact/Toughness | High | Very High | Nesten alle materialer stod som High, og PLA stod som High i denne kolonnen men Low i Impact Resistance.
PEKK | Impact Resistance | Extreme | Very High | Nesten alle materialer stod som High, og PLA stod som High i denne kolonnen men Low i Impact Resistance.
PEKK | Flexibility | High | Low | Samme egenskap stod med ulike verdier i to-tre kolonner (for eksempel TPU, PA6, PC).
PEKK | Flexibility Rating | Extreme | Low | Samme egenskap stod med ulike verdier i to-tre kolonner (for eksempel TPU, PA6, PC).
PEKK | Elasticity | Medium | Low | Samme egenskap stod med ulike verdier i to-tre kolonner (for eksempel TPU, PA6, PC).
PEKK | Chemical Resistance Rating | Excellent | Very High | Samme egenskap stod med ulike verdier i to kolonner. Støtte som løses i vann/alkohol er satt lavt.
PEKK | UV Resistance | Medium | High | Samme egenskap stod med ulike verdier i to kolonner (for eksempel PVA, PLA). ASA og PMMA er høyest.
PEKK | UV / Weather | Excellent | High | Samme egenskap stod med ulike verdier i to kolonner (for eksempel PVA, PLA). ASA og PMMA er høyest.
PEKK | Fatigue Resistance | High | Very High | Samme egenskap stod med ulike verdier i to kolonner.
PEKK | Fatigue Resistance Rating | Excellent | Very High | Samme egenskap stod med ulike verdier i to kolonner.
PEKK | Layer Adhesion | High | Medium | Tilpasset materialets lagvedheft (for eksempel er TPU høy og PP/PMMA lav).
PEKK | Water Resistance | Excellent | Very High | PVA og BVOH (vannløselige) stod som Good. Nylon er satt noe lavere pga. fuktopptak.
PEKK | Dimensional Stability | Extreme | Very Low | Stod som Low for PLA og Extreme for PEEK, som er motsatt av krymping. Satt til det motsatte av krøllefare.
PET | Heat Resistance Rating | Good | Medium | Samme egenskap stod med ulike verdier i to kolonner. Satt til én verdi som følger HDT/typisk bruk.
PET | Impact/Toughness | High | Medium | Nesten alle materialer stod som High, og PLA stod som High i denne kolonnen men Low i Impact Resistance.
PET | Flexibility | Medium | Low | Samme egenskap stod med ulike verdier i to-tre kolonner (for eksempel TPU, PA6, PC).
PET | Flexibility Rating | Medium | Low | Samme egenskap stod med ulike verdier i to-tre kolonner (for eksempel TPU, PA6, PC).
PET | Elasticity | Medium | Low | Samme egenskap stod med ulike verdier i to-tre kolonner (for eksempel TPU, PA6, PC).
PET | Chemical Resistance Rating | Good | High | Samme egenskap stod med ulike verdier i to kolonner. Støtte som løses i vann/alkohol er satt lavt.
PET | UV Resistance | Low | Medium | Samme egenskap stod med ulike verdier i to kolonner (for eksempel PVA, PLA). ASA og PMMA er høyest.
PET | UV / Weather | Good | Medium | Samme egenskap stod med ulike verdier i to kolonner (for eksempel PVA, PLA). ASA og PMMA er høyest.
PET | Water Resistance | Good | High | PVA og BVOH (vannløselige) stod som Good. Nylon er satt noe lavere pga. fuktopptak.
PET | Drybox | No | Recommended | PET tar opp fukt. Tørkeboks anbefales.
PETG+ | Heat Resistance Rating | Good | Medium | Samme egenskap stod med ulike verdier i to kolonner. Satt til én verdi som følger HDT/typisk bruk.
PETG+ | Impact Resistance | Medium | High | Nesten alle materialer stod som High, og PLA stod som High i denne kolonnen men Low i Impact Resistance.
PETG+ | Flexibility | Medium | Low | Samme egenskap stod med ulike verdier i to-tre kolonner (for eksempel TPU, PA6, PC).
PETG+ | Flexibility Rating | Medium | Low | Samme egenskap stod med ulike verdier i to-tre kolonner (for eksempel TPU, PA6, PC).
PETG+ | Elasticity | Medium | Low | Samme egenskap stod med ulike verdier i to-tre kolonner (for eksempel TPU, PA6, PC).
PETG+ | Chemical Resistance Rating | Good | High | Samme egenskap stod med ulike verdier i to kolonner. Støtte som løses i vann/alkohol er satt lavt.
PETG+ | UV Resistance | Low | Medium | Samme egenskap stod med ulike verdier i to kolonner (for eksempel PVA, PLA). ASA og PMMA er høyest.
PETG+ | UV / Weather | Good | Medium | Samme egenskap stod med ulike verdier i to kolonner (for eksempel PVA, PLA). ASA og PMMA er høyest.
PETG+ | Stiffness | High | Medium | Stod som High for nesten alt, også TPU. Tilpasset materialets stivhet (bøyemodul).
PETG+ | Water Resistance | Good | High | PVA og BVOH (vannløselige) stod som Good. Nylon er satt noe lavere pga. fuktopptak.
PETG+ | Drybox | No | Recommended | PETG+ tar opp fukt. Tørkeboks anbefales.
PHA | Impact/Toughness | High | Low | Nesten alle materialer stod som High, og PLA stod som High i denne kolonnen men Low i Impact Resistance.
PHA | Impact Resistance | Medium | Low | Nesten alle materialer stod som High, og PLA stod som High i denne kolonnen men Low i Impact Resistance.
PHA | Flexibility | Medium | Low | Samme egenskap stod med ulike verdier i to-tre kolonner (for eksempel TPU, PA6, PC).
PHA | Chemical Resistance Rating | Good | Medium | Samme egenskap stod med ulike verdier i to kolonner. Støtte som løses i vann/alkohol er satt lavt.
PHA | UV / Weather | Medium | Low | Samme egenskap stod med ulike verdier i to kolonner (for eksempel PVA, PLA). ASA og PMMA er høyest.
PHA | Stiffness | High | Medium | Stod som High for nesten alt, også TPU. Tilpasset materialets stivhet (bøyemodul).
PHA | Abrasion Resistance | Medium | Low | Rettet slik at nylon, TPU og PEEK er høyest og PVA/BVOH lavest.
PHA | Water Resistance | Good | High | PVA og BVOH (vannløselige) stod som Good. Nylon er satt noe lavere pga. fuktopptak.
PHA | Dimensional Stability | Low | Medium | Stod som Low for PLA og Extreme for PEEK, som er motsatt av krymping. Satt til det motsatte av krøllefare.
PMMA | Heat Resistance | Medium–High | High | Samme egenskap stod med ulike verdier i to kolonner. Satt til én verdi som følger HDT/typisk bruk.
PMMA | Heat Resistance Rating | Medium | High | Samme egenskap stod med ulike verdier i to kolonner. Satt til én verdi som følger HDT/typisk bruk.
PMMA | Impact/Toughness | High | Very Low | Nesten alle materialer stod som High, og PLA stod som High i denne kolonnen men Low i Impact Resistance.
PMMA | Impact Resistance | Medium | Very Low | Nesten alle materialer stod som High, og PLA stod som High i denne kolonnen men Low i Impact Resistance.
PMMA | Flexibility | Low | Very Low | Samme egenskap stod med ulike verdier i to-tre kolonner (for eksempel TPU, PA6, PC).
PMMA | Flexibility Rating | Medium | Very Low | Samme egenskap stod med ulike verdier i to-tre kolonner (for eksempel TPU, PA6, PC).
PMMA | Elasticity | Medium | Very Low | Samme egenskap stod med ulike verdier i to-tre kolonner (for eksempel TPU, PA6, PC).
PMMA | Chemical Resistance | High | Low | Samme egenskap stod med ulike verdier i to kolonner. Støtte som løses i vann/alkohol er satt lavt.
PMMA | Chemical Resistance Rating | Good | Low | Samme egenskap stod med ulike verdier i to kolonner. Støtte som løses i vann/alkohol er satt lavt.
PMMA | UV Resistance | Medium | Very High | Samme egenskap stod med ulike verdier i to kolonner (for eksempel PVA, PLA). ASA og PMMA er høyest.
PMMA | UV / Weather | High | Very High | Samme egenskap stod med ulike verdier i to kolonner (for eksempel PVA, PLA). ASA og PMMA er høyest.
PMMA | Fatigue Resistance | Medium | Very Low | Samme egenskap stod med ulike verdier i to kolonner.
PMMA | Fatigue Resistance Rating | Medium | Very Low | Samme egenskap stod med ulike verdier i to kolonner.
PMMA | Layer Adhesion | High | Low | Tilpasset materialets lagvedheft (for eksempel er TPU høy og PP/PMMA lav).
PMMA | Abrasion Resistance | Medium | Low | Rettet slik at nylon, TPU og PEEK er høyest og PVA/BVOH lavest.
PMMA | Warping Risk | Medium | High | Rettet så den stemmer med krymping og kammerkrav (for eksempel PC, nylon, PP, PEEK høy).
PMMA | Moisture Sensitivity | Low–Medium | Medium | Rettet slik at nylon, PVA/BVOH og PC er høyest, og PP, PE, PPS og PVDF lavest.
PMMA | Water Resistance | Good | High | PVA og BVOH (vannløselige) stod som Good. Nylon er satt noe lavere pga. fuktopptak.
PMMA | Dimensional Stability | High | Low | Stod som Low for PLA og Extreme for PEEK, som er motsatt av krymping. Satt til det motsatte av krøllefare.
PMMA | Drybox | No | Recommended | PMMA tar opp fukt. Tørkeboks anbefales.
PP | Impact Resistance | Medium | High | Nesten alle materialer stod som High, og PLA stod som High i denne kolonnen men Low i Impact Resistance.
PP | Flexibility Rating | High | Medium | Samme egenskap stod med ulike verdier i to-tre kolonner (for eksempel TPU, PA6, PC).
PP | Elasticity | High | Medium | Samme egenskap stod med ulike verdier i to-tre kolonner (for eksempel TPU, PA6, PC).
PP | Chemical Resistance | High | Very High | Samme egenskap stod med ulike verdier i to kolonner. Støtte som løses i vann/alkohol er satt lavt.
PP | Chemical Resistance Rating | Good | Very High | Samme egenskap stod med ulike verdier i to kolonner. Støtte som løses i vann/alkohol er satt lavt.
PP | UV Resistance | High | Low | Samme egenskap stod med ulike verdier i to kolonner (for eksempel PVA, PLA). ASA og PMMA er høyest.
PP | UV / Weather | High | Low | Samme egenskap stod med ulike verdier i to kolonner (for eksempel PVA, PLA). ASA og PMMA er høyest.
PP | Fatigue Resistance | High | Very High | Samme egenskap stod med ulike verdier i to kolonner.
PP | Fatigue Resistance Rating | High | Very High | Samme egenskap stod med ulike verdier i to kolonner.
PP | Stiffness | High | Low | Stod som High for nesten alt, også TPU. Tilpasset materialets stivhet (bøyemodul).
PP | Layer Adhesion | High | Low | Tilpasset materialets lagvedheft (for eksempel er TPU høy og PP/PMMA lav).
PP | Warping Risk | Medium | Very High | Rettet så den stemmer med krymping og kammerkrav (for eksempel PC, nylon, PP, PEEK høy).
PP | Moisture Sensitivity | Medium | Very Low | Rettet slik at nylon, PVA/BVOH og PC er høyest, og PP, PE, PPS og PVDF lavest.
PP | Water Resistance | Good | Very High | PVA og BVOH (vannløselige) stod som Good. Nylon er satt noe lavere pga. fuktopptak.
PP | Dimensional Stability | High | Very Low | Stod som Low for PLA og Extreme for PEEK, som er motsatt av krymping. Satt til det motsatte av krøllefare.
PPA | Heat Resistance | Very High | High | Samme egenskap stod med ulike verdier i to kolonner. Satt til én verdi som følger HDT/typisk bruk.
PPA | Heat Resistance Rating | Very High | High | Samme egenskap stod med ulike verdier i to kolonner. Satt til én verdi som følger HDT/typisk bruk.
PPA | Impact Resistance | Very High | High | Nesten alle materialer stod som High, og PLA stod som High i denne kolonnen men Low i Impact Resistance.
PPA | Flexibility | High | Low | Samme egenskap stod med ulike verdier i to-tre kolonner (for eksempel TPU, PA6, PC).
PPA | Flexibility Rating | Very High | Low | Samme egenskap stod med ulike verdier i to-tre kolonner (for eksempel TPU, PA6, PC).
PPA | Elasticity | Medium | Low | Samme egenskap stod med ulike verdier i to-tre kolonner (for eksempel TPU, PA6, PC).
PPA | Chemical Resistance Rating | Good | Very High | Samme egenskap stod med ulike verdier i to kolonner. Støtte som løses i vann/alkohol er satt lavt.
PPA | UV / Weather | Good | Medium | Samme egenskap stod med ulike verdier i to kolonner (for eksempel PVA, PLA). ASA og PMMA er høyest.
PPA | Fatigue Resistance | Medium | High | Samme egenskap stod med ulike verdier i to kolonner.
PPA | Stiffness | Medium | High | Stod som High for nesten alt, også TPU. Tilpasset materialets stivhet (bøyemodul).
PPA | Layer Adhesion | High | Medium | Tilpasset materialets lagvedheft (for eksempel er TPU høy og PP/PMMA lav).
PPA | Abrasion Resistance | High | Very High | Rettet slik at nylon, TPU og PEEK er høyest og PVA/BVOH lavest.
PPA | Water Resistance | Good | High | PVA og BVOH (vannløselige) stod som Good. Nylon er satt noe lavere pga. fuktopptak.
PPA | Dimensional Stability | Very High | Very Low | Stod som Low for PLA og Extreme for PEEK, som er motsatt av krymping. Satt til det motsatte av krøllefare.
PPA | Enclosure | Recommended | Required | PPA krever lukket kammer. «Recommended» var for svakt.
PPS | Heat Resistance | Very High | High | Samme egenskap stod med ulike verdier i to kolonner. Satt til én verdi som følger HDT/typisk bruk.
PPS | Heat Resistance Rating | Extreme | High | Samme egenskap stod med ulike verdier i to kolonner. Satt til én verdi som følger HDT/typisk bruk.
PPS | Impact/Toughness | High | Medium | Nesten alle materialer stod som High, og PLA stod som High i denne kolonnen men Low i Impact Resistance.
PPS | Impact Resistance | Extreme | Medium | Nesten alle materialer stod som High, og PLA stod som High i denne kolonnen men Low i Impact Resistance.
PPS | Flexibility | High | Low | Samme egenskap stod med ulike verdier i to-tre kolonner (for eksempel TPU, PA6, PC).
PPS | Flexibility Rating | Extreme | Low | Samme egenskap stod med ulike verdier i to-tre kolonner (for eksempel TPU, PA6, PC).
PPS | Elasticity | High | Low | Samme egenskap stod med ulike verdier i to-tre kolonner (for eksempel TPU, PA6, PC).
PPS | Chemical Resistance Rating | Excellent | Very High | Samme egenskap stod med ulike verdier i to kolonner. Støtte som løses i vann/alkohol er satt lavt.
PPS | UV / Weather | Excellent | High | Samme egenskap stod med ulike verdier i to kolonner (for eksempel PVA, PLA). ASA og PMMA er høyest.
PPS | Fatigue Resistance Rating | Excellent | High | Samme egenskap stod med ulike verdier i to kolonner.
PPS | Layer Adhesion | High | Medium | Tilpasset materialets lagvedheft (for eksempel er TPU høy og PP/PMMA lav).
PPS | Abrasion Resistance | Very High | High | Rettet slik at nylon, TPU og PEEK er høyest og PVA/BVOH lavest.
PPS | Moisture Sensitivity | Low | Very Low | Rettet slik at nylon, PVA/BVOH og PC er høyest, og PP, PE, PPS og PVDF lavest.
PPS | Water Resistance | Excellent | Very High | PVA og BVOH (vannløselige) stod som Good. Nylon er satt noe lavere pga. fuktopptak.
PPS | Dimensional Stability | Extreme | Very Low | Stod som Low for PLA og Extreme for PEEK, som er motsatt av krymping. Satt til det motsatte av krøllefare.
PPSU | Impact/Toughness | High | Very High | Nesten alle materialer stod som High, og PLA stod som High i denne kolonnen men Low i Impact Resistance.
PPSU | Flexibility | High | Low | Samme egenskap stod med ulike verdier i to-tre kolonner (for eksempel TPU, PA6, PC).
PPSU | Flexibility Rating | Extreme | Low | Samme egenskap stod med ulike verdier i to-tre kolonner (for eksempel TPU, PA6, PC).
PPSU | Elasticity | Medium | Low | Samme egenskap stod med ulike verdier i to-tre kolonner (for eksempel TPU, PA6, PC).
PPSU | Chemical Resistance Rating | Excellent | Very High | Samme egenskap stod med ulike verdier i to kolonner. Støtte som løses i vann/alkohol er satt lavt.
PPSU | UV Resistance | Medium | High | Samme egenskap stod med ulike verdier i to kolonner (for eksempel PVA, PLA). ASA og PMMA er høyest.
PPSU | UV / Weather | Excellent | High | Samme egenskap stod med ulike verdier i to kolonner (for eksempel PVA, PLA). ASA og PMMA er høyest.
PPSU | Fatigue Resistance | High | Very High | Samme egenskap stod med ulike verdier i to kolonner.
PPSU | Fatigue Resistance Rating | Excellent | Very High | Samme egenskap stod med ulike verdier i to kolonner.
PPSU | Stiffness | High | Medium | Stod som High for nesten alt, også TPU. Tilpasset materialets stivhet (bøyemodul).
PPSU | Layer Adhesion | High | Medium | Tilpasset materialets lagvedheft (for eksempel er TPU høy og PP/PMMA lav).
PPSU | Abrasion Resistance | Very High | High | Rettet slik at nylon, TPU og PEEK er høyest og PVA/BVOH lavest.
PPSU | Water Resistance | Excellent | Very High | PVA og BVOH (vannløselige) stod som Good. Nylon er satt noe lavere pga. fuktopptak.
PPSU | Dimensional Stability | Extreme | Very Low | Stod som Low for PLA og Extreme for PEEK, som er motsatt av krymping. Satt til det motsatte av krøllefare.
PVA | Heat Resistance Rating | Poor | Low | Samme egenskap stod med ulike verdier i to kolonner. Satt til én verdi som følger HDT/typisk bruk.
PVA | Impact/Toughness | Medium | Very Low | Nesten alle materialer stod som High, og PLA stod som High i denne kolonnen men Low i Impact Resistance.
PVA | Impact Resistance | Low | Very Low | Nesten alle materialer stod som High, og PLA stod som High i denne kolonnen men Low i Impact Resistance.
PVA | Flexibility | Low | Very Low | Samme egenskap stod med ulike verdier i to-tre kolonner (for eksempel TPU, PA6, PC).
PVA | Flexibility Rating | Low | Very Low | Samme egenskap stod med ulike verdier i to-tre kolonner (for eksempel TPU, PA6, PC).
PVA | Elasticity | Low | Very Low | Samme egenskap stod med ulike verdier i to-tre kolonner (for eksempel TPU, PA6, PC).
PVA | Chemical Resistance | Low | Very Low | Samme egenskap stod med ulike verdier i to kolonner. Støtte som løses i vann/alkohol er satt lavt.
PVA | Chemical Resistance Rating | Good | Very Low | Samme egenskap stod med ulike verdier i to kolonner. Støtte som løses i vann/alkohol er satt lavt.
PVA | UV / Weather | Good | Low | Samme egenskap stod med ulike verdier i to kolonner (for eksempel PVA, PLA). ASA og PMMA er høyest.
PVA | Fatigue Resistance | Low | Very Low | Samme egenskap stod med ulike verdier i to kolonner.
PVA | Fatigue Resistance Rating | Poor | Very Low | Samme egenskap stod med ulike verdier i to kolonner.
PVA | Layer Adhesion | Low | Medium | Tilpasset materialets lagvedheft (for eksempel er TPU høy og PP/PMMA lav).
PVA | Abrasion Resistance | Low | Very Low | Rettet slik at nylon, TPU og PEEK er høyest og PVA/BVOH lavest.
PVA | Water Resistance | Good | Very Low | PVA og BVOH (vannløselige) stod som Good. Nylon er satt noe lavere pga. fuktopptak.
PVA | Dimensional Stability | Low | High | Stod som Low for PLA og Extreme for PEEK, som er motsatt av krymping. Satt til det motsatte av krøllefare.
PVB | Impact/Toughness | High | Low | Nesten alle materialer stod som High, og PLA stod som High i denne kolonnen men Low i Impact Resistance.
PVB | Impact Resistance | Medium | Low | Nesten alle materialer stod som High, og PLA stod som High i denne kolonnen men Low i Impact Resistance.
PVB | Flexibility | Medium | Low | Samme egenskap stod med ulike verdier i to-tre kolonner (for eksempel TPU, PA6, PC).
PVB | Chemical Resistance | Medium | Low | Samme egenskap stod med ulike verdier i to kolonner. Støtte som løses i vann/alkohol er satt lavt.
PVB | Chemical Resistance Rating | Good | Low | Samme egenskap stod med ulike verdier i to kolonner. Støtte som løses i vann/alkohol er satt lavt.
PVB | UV / Weather | Good | Low | Samme egenskap stod med ulike verdier i to kolonner (for eksempel PVA, PLA). ASA og PMMA er høyest.
PVB | Fatigue Resistance | Low | Very Low | Samme egenskap stod med ulike verdier i to kolonner.
PVB | Fatigue Resistance Rating | Low | Very Low | Samme egenskap stod med ulike verdier i to kolonner.
PVB | Stiffness | High | Medium | Stod som High for nesten alt, også TPU. Tilpasset materialets stivhet (bøyemodul).
PVB | Abrasion Resistance | Medium | Low | Rettet slik at nylon, TPU og PEEK er høyest og PVA/BVOH lavest.
PVB | Water Resistance | Good | Medium | PVA og BVOH (vannløselige) stod som Good. Nylon er satt noe lavere pga. fuktopptak.
PVB | Dimensional Stability | Low | Medium | Stod som Low for PLA og Extreme for PEEK, som er motsatt av krymping. Satt til det motsatte av krøllefare.
PVB | Drybox | No | Recommended | PVB tar opp fukt. Tørkeboks anbefales.
PVDF | Flexibility Rating | High | Medium | Samme egenskap stod med ulike verdier i to-tre kolonner (for eksempel TPU, PA6, PC).
PVDF | Elasticity | High | Medium | Samme egenskap stod med ulike verdier i to-tre kolonner (for eksempel TPU, PA6, PC).
PVDF | Chemical Resistance Rating | Excellent | Very High | Samme egenskap stod med ulike verdier i to kolonner. Støtte som løses i vann/alkohol er satt lavt.
PVDF | UV Resistance | High | Very High | Samme egenskap stod med ulike verdier i to kolonner (for eksempel PVA, PLA). ASA og PMMA er høyest.
PVDF | UV / Weather | Excellent | Very High | Samme egenskap stod med ulike verdier i to kolonner (for eksempel PVA, PLA). ASA og PMMA er høyest.
PVDF | Fatigue Resistance Rating | Excellent | High | Samme egenskap stod med ulike verdier i to kolonner.
PVDF | Stiffness | High | Medium | Stod som High for nesten alt, også TPU. Tilpasset materialets stivhet (bøyemodul).
PVDF | Layer Adhesion | High | Medium | Tilpasset materialets lagvedheft (for eksempel er TPU høy og PP/PMMA lav).
PVDF | Warping Risk | High | Very High | Rettet så den stemmer med krymping og kammerkrav (for eksempel PC, nylon, PP, PEEK høy).
PVDF | Moisture Sensitivity | Low–Medium | Very Low | Rettet slik at nylon, PVA/BVOH og PC er høyest, og PP, PE, PPS og PVDF lavest.
PVDF | Water Resistance | Excellent | Very High | PVA og BVOH (vannløselige) stod som Good. Nylon er satt noe lavere pga. fuktopptak.
PVDF | Dimensional Stability | Very High | Very Low | Stod som Low for PLA og Extreme for PEEK, som er motsatt av krymping. Satt til det motsatte av krøllefare.
SAN | Heat Resistance | Medium | High | Samme egenskap stod med ulike verdier i to kolonner. Satt til én verdi som følger HDT/typisk bruk.
SAN | Heat Resistance Rating | Medium | High | Samme egenskap stod med ulike verdier i to kolonner. Satt til én verdi som følger HDT/typisk bruk.
SAN | Impact/Toughness | High | Low | Nesten alle materialer stod som High, og PLA stod som High i denne kolonnen men Low i Impact Resistance.
SAN | Impact Resistance | Medium | Low | Nesten alle materialer stod som High, og PLA stod som High i denne kolonnen men Low i Impact Resistance.
SAN | Flexibility | Medium | Very Low | Samme egenskap stod med ulike verdier i to-tre kolonner (for eksempel TPU, PA6, PC).
SAN | Flexibility Rating | Medium | Very Low | Samme egenskap stod med ulike verdier i to-tre kolonner (for eksempel TPU, PA6, PC).
SAN | Elasticity | Medium | Very Low | Samme egenskap stod med ulike verdier i to-tre kolonner (for eksempel TPU, PA6, PC).
SAN | Chemical Resistance | High | Medium | Samme egenskap stod med ulike verdier i to kolonner. Støtte som løses i vann/alkohol er satt lavt.
SAN | Chemical Resistance Rating | Good | Medium | Samme egenskap stod med ulike verdier i to kolonner. Støtte som løses i vann/alkohol er satt lavt.
SAN | UV / Weather | Good | Medium | Samme egenskap stod med ulike verdier i to kolonner (for eksempel PVA, PLA). ASA og PMMA er høyest.
SAN | Fatigue Resistance | Medium | Low | Samme egenskap stod med ulike verdier i to kolonner.
SAN | Fatigue Resistance Rating | Medium | Low | Samme egenskap stod med ulike verdier i to kolonner.
SAN | Layer Adhesion | High | Medium | Tilpasset materialets lagvedheft (for eksempel er TPU høy og PP/PMMA lav).
SAN | Water Resistance | Good | High | PVA og BVOH (vannløselige) stod som Good. Nylon er satt noe lavere pga. fuktopptak.
SBS | Heat Resistance | Low–Medium | Low | Samme egenskap stod med ulike verdier i to kolonner. Satt til én verdi som følger HDT/typisk bruk.
SBS | Impact Resistance | Low | High | Nesten alle materialer stod som High, og PLA stod som High i denne kolonnen men Low i Impact Resistance.
SBS | Flexibility Rating | Low | High | Samme egenskap stod med ulike verdier i to-tre kolonner (for eksempel TPU, PA6, PC).
SBS | Elasticity | Low | High | Samme egenskap stod med ulike verdier i to-tre kolonner (for eksempel TPU, PA6, PC).
SBS | Chemical Resistance | Medium | Low | Samme egenskap stod med ulike verdier i to kolonner. Støtte som løses i vann/alkohol er satt lavt.
SBS | Chemical Resistance Rating | Good | Low | Samme egenskap stod med ulike verdier i to kolonner. Støtte som løses i vann/alkohol er satt lavt.
SBS | UV / Weather | Medium | Low | Samme egenskap stod med ulike verdier i to kolonner (for eksempel PVA, PLA). ASA og PMMA er høyest.
SBS | Fatigue Resistance | Low | High | Samme egenskap stod med ulike verdier i to kolonner.
SBS | Fatigue Resistance Rating | Low | High | Samme egenskap stod med ulike verdier i to kolonner.
SBS | Stiffness | Medium | Very Low | Stod som High for nesten alt, også TPU. Tilpasset materialets stivhet (bøyemodul).
SBS | Layer Adhesion | Medium | High | Tilpasset materialets lagvedheft (for eksempel er TPU høy og PP/PMMA lav).
SBS | Abrasion Resistance | High | Medium | Rettet slik at nylon, TPU og PEEK er høyest og PVA/BVOH lavest.
SBS | Water Resistance | Good | High | PVA og BVOH (vannløselige) stod som Good. Nylon er satt noe lavere pga. fuktopptak.
SBS | Dimensional Stability | Low | Medium | Stod som Low for PLA og Extreme for PEEK, som er motsatt av krymping. Satt til det motsatte av krøllefare.
TPE | Heat Resistance | Low–Medium | Low | Samme egenskap stod med ulike verdier i to kolonner. Satt til én verdi som følger HDT/typisk bruk.
TPE | Impact Resistance | Low | High | Nesten alle materialer stod som High, og PLA stod som High i denne kolonnen men Low i Impact Resistance.
TPE | Flexibility Rating | Low | Very High | Samme egenskap stod med ulike verdier i to-tre kolonner (for eksempel TPU, PA6, PC).
TPE | Elasticity | Low | Very High | Samme egenskap stod med ulike verdier i to-tre kolonner (for eksempel TPU, PA6, PC).
TPE | Chemical Resistance Rating | Good | Medium | Samme egenskap stod med ulike verdier i to kolonner. Støtte som løses i vann/alkohol er satt lavt.
TPE | UV / Weather | Medium | Low | Samme egenskap stod med ulike verdier i to kolonner (for eksempel PVA, PLA). ASA og PMMA er høyest.
TPE | Fatigue Resistance | Low | High | Samme egenskap stod med ulike verdier i to kolonner.
TPE | Fatigue Resistance Rating | Low | High | Samme egenskap stod med ulike verdier i to kolonner.
TPE | Stiffness | Medium | Very Low | Stod som High for nesten alt, også TPU. Tilpasset materialets stivhet (bøyemodul).
TPE | Abrasion Resistance | Very High | High | Rettet slik at nylon, TPU og PEEK er høyest og PVA/BVOH lavest.
TPE | Warping Risk | High | Low | Rettet så den stemmer med krymping og kammerkrav (for eksempel PC, nylon, PP, PEEK høy).
TPE | Water Resistance | Good | High | PVA og BVOH (vannløselige) stod som Good. Nylon er satt noe lavere pga. fuktopptak.
TPE | Drybox | No | Recommended | TPE tar opp fukt. Tørkeboks anbefales.
TPR | Heat Resistance | Low–Medium | Low | Samme egenskap stod med ulike verdier i to kolonner. Satt til én verdi som følger HDT/typisk bruk.
TPR | Impact Resistance | Low | High | Nesten alle materialer stod som High, og PLA stod som High i denne kolonnen men Low i Impact Resistance.
TPR | Flexibility Rating | Low | Very High | Samme egenskap stod med ulike verdier i to-tre kolonner (for eksempel TPU, PA6, PC).
TPR | Elasticity | Low | Very High | Samme egenskap stod med ulike verdier i to-tre kolonner (for eksempel TPU, PA6, PC).
TPR | Chemical Resistance Rating | Good | Medium | Samme egenskap stod med ulike verdier i to kolonner. Støtte som løses i vann/alkohol er satt lavt.
TPR | UV / Weather | Medium | Low | Samme egenskap stod med ulike verdier i to kolonner (for eksempel PVA, PLA). ASA og PMMA er høyest.
TPR | Fatigue Resistance | Low | High | Samme egenskap stod med ulike verdier i to kolonner.
TPR | Fatigue Resistance Rating | Low | High | Samme egenskap stod med ulike verdier i to kolonner.
TPR | Stiffness | Medium | Very Low | Stod som High for nesten alt, også TPU. Tilpasset materialets stivhet (bøyemodul).
TPR | Abrasion Resistance | Very High | High | Rettet slik at nylon, TPU og PEEK er høyest og PVA/BVOH lavest.
TPR | Warping Risk | High | Low | Rettet så den stemmer med krymping og kammerkrav (for eksempel PC, nylon, PP, PEEK høy).
TPR | Water Resistance | Good | High | PVA og BVOH (vannløselige) stod som Good. Nylon er satt noe lavere pga. fuktopptak.
TPR | Drybox | No | Recommended | TPR tar opp fukt. Tørkeboks anbefales.
TPU | Heat Resistance | Medium | Low | Samme egenskap stod med ulike verdier i to kolonner. Satt til én verdi som følger HDT/typisk bruk.
TPU | Heat Resistance Rating | Medium | Low | Samme egenskap stod med ulike verdier i to kolonner. Satt til én verdi som følger HDT/typisk bruk.
TPU | Impact/Toughness | High | Very High | Nesten alle materialer stod som High, og PLA stod som High i denne kolonnen men Low i Impact Resistance.
TPU | Impact Resistance | Medium | Very High | Nesten alle materialer stod som High, og PLA stod som High i denne kolonnen men Low i Impact Resistance.
TPU | Flexibility Rating | High | Very High | Samme egenskap stod med ulike verdier i to-tre kolonner (for eksempel TPU, PA6, PC).
TPU | Elasticity | Medium | Very High | Samme egenskap stod med ulike verdier i to-tre kolonner (for eksempel TPU, PA6, PC).
TPU | Chemical Resistance Rating | Good | High | Samme egenskap stod med ulike verdier i to kolonner. Støtte som løses i vann/alkohol er satt lavt.
TPU | UV / Weather | Good | Medium | Samme egenskap stod med ulike verdier i to kolonner (for eksempel PVA, PLA). ASA og PMMA er høyest.
TPU | Fatigue Resistance | Medium | Very High | Samme egenskap stod med ulike verdier i to kolonner.
TPU | Fatigue Resistance Rating | High | Very High | Samme egenskap stod med ulike verdier i to kolonner.
TPU | Stiffness | High | Very Low | Stod som High for nesten alt, også TPU. Tilpasset materialets stivhet (bøyemodul).
TPU | Layer Adhesion | High | Very High | Tilpasset materialets lagvedheft (for eksempel er TPU høy og PP/PMMA lav).
TPU | Warping Risk | High | Low | Rettet så den stemmer med krymping og kammerkrav (for eksempel PC, nylon, PP, PEEK høy).
TPU | Moisture Sensitivity | Medium–High | High | Rettet slik at nylon, PVA/BVOH og PC er høyest, og PP, PE, PPS og PVDF lavest.
TPU | Water Resistance | Good | High | PVA og BVOH (vannløselige) stod som Good. Nylon er satt noe lavere pga. fuktopptak.
TPU | Drybox | No | Recommended | TPU tar opp fukt. Tørkeboks anbefales.
(alle) | Post-Process / Special | kolonne | slettet | Verdiene var feil (for eksempel Outdoor = Yes for PVA, Beginner Friendly = No for PLA).
(alle) | Support Material | kolonne | slettet | Verdiene var feil (for eksempel Outdoor = Yes for PVA, Beginner Friendly = No for PLA).
(alle) | High Temp | kolonne | slettet | Verdiene var feil (for eksempel Outdoor = Yes for PVA, Beginner Friendly = No for PLA).
(alle) | Mechanical Parts | kolonne | slettet | Verdiene var feil (for eksempel Outdoor = Yes for PVA, Beginner Friendly = No for PLA).
(alle) | Outdoor | kolonne | slettet | Verdiene var feil (for eksempel Outdoor = Yes for PVA, Beginner Friendly = No for PLA).
(alle) | Beginner Friendly | kolonne | slettet | Verdiene var feil (for eksempel Outdoor = Yes for PVA, Beginner Friendly = No for PLA).